## Tabelle1
| 12C300_5.SMO | 11F111-2.PV | 11F001-1.PV | 11F002_2.IN | 11M101.PV | 21H001_1.PV | ANA_01150_PB
| ANZEIGE REAKTOR IN BETRIEB | MATERIALAUFGABE REAKTOR | FEINKOHLE DOSIERUNG | SOLLWERT FUER FLUGSTAUB | FEUCHTEREGELUNG | Austrag Flugstaubmenge 21B001 | Schlacke Schlackenstich
|  | T/H | T/H | T/H | % H2O | t/h | %
Zeitstempel | Durchschnitt | Durchschnitt | Durchschnitt | Durchschnitt | Durchschnitt | Durchschnitt | Durchschnitt
2024-04-01 06:00 | 1 | 39.91102 | 0.354819 | 3.151571 | 13.23681 | 2.150064 | 4.094
2024-04-01 07:00 | 1 | 42.07396 | 0.326336 | 2.866744 | 13.8049 | 2.150064 | 4.22
2024-04-01 08:00 | 1 | 42.06993 | 0.3694385 | 3.233664 | 15.36267 | 2.150064 | 4.273
2024-04-01 09:00 | 1 | 42.07163 | 0.3526611 | 3.507662 | 15.23417 | 2.150064 | 4.75
2024-04-01 10:00 | 1 | 41.89168 | 0.3525847 | 3.990137 | 15.66234 | 2.150064 | 5.085833
2024-04-01 11:00 | 1 | 42.06995 | 0.3342022 | 3.766581 | 14.72503 | 2.150064 | 6.3
2024-04-01 12:00 | 1 | 42.07108 | 0.3576608 | 4.028689 | 15.29901 | 2.150064 | 6.478333
2024-04-01 13:00 | 1 | 42.06716 | 0.3437896 | 3.874068 | 13.46657 | 2.150064 | 11.65
2024-04-01 14:00 | 1 | 42.07612 | 0.4100843 | 2.90084 | 10.98788 | 2.150064 | 10.8415
2024-04-01 15:00 | 1 | 42.07153 | 0.4083363 | 2.729693 | 10.49767 | 2.150064 | 4.72
2024-04-01 16:00 | 1 | 42.07514 | 0.4301457 | 2.876577 | 10.95064 | 2.150064 | 4.689667
2024-04-01 17:00 | 1 | 42.0728 | 0.3732199 | 3.625047 | 10.10882 | 2.150064 | 3.81
2024-04-01 18:00 | 1 | 42.07145 | 0.3645779 | 4.562173 | 9.151762 | 2.150064 | 3.859
2024-04-01 19:00 | 1 | 42.07261 | 0.3976493 | 3.279023 | 9.060801 | 2.150064 | 4.79
2024-04-01 20:00 | 1 | 42.06975 | 0.4188121 | 3.270348 | 9.455547 | 2.150064 | 4.79
2024-04-01 21:00 | 1 | 42.07195 | 0.4066145 | 3.870367 | 9.490373 | 2.150064 | 7.06
2024-04-01 22:00 | 1 | 42.02479 | 0.3897476 | 5.436046 | 8.680914 | 2.150064 | 6.631
2024-04-01 23:00 | 1 | 42.06861 | 0.4145964 | 5.783927 | 10.25826 | 2.150064 | 5.08
2024-04-02 | 1 | 42.07131 | 0.4248339 | 4.108585 | 11.24439 | 2.150064 | 5.165
2024-04-02 01:00 | 1 | 42.06783 | 0.3981145 | 3.539667 | 12.46837 | 2.150064 | 5.38
2024-04-02 02:00 | 1 | 42.07338 | 0.4032395 | 3.588292 | 10.14857 | 2.150064 | 5.348333
2024-04-02 03:00 | 1 | 42.0659 | 0.4547385 | 4.047549 | 10.72275 | 2.150064 | 5.19
2024-04-02 04:00 | 1 | 42.07068 | 0.3982162 | 3.363026 | 11.61137 | 2.150064 | 4.750833
2024-04-02 05:00 | 1 | 42.0704 | 0.3936705 | 2.653443 | 10.91687 | 2.150064 | 3.64