## Tabelle1
| 12C300_5.SMO | 11F111-2.PV | 11F001-1.PV | 11F002_2.IN | 11M101.PV | 21H001_1.PV | ANA_01150_PB
| ANZEIGE REAKTOR IN BETRIEB | MATERIALAUFGABE REAKTOR | FEINKOHLE DOSIERUNG | SOLLWERT FUER FLUGSTAUB | FEUCHTEREGELUNG | Austrag Flugstaubmenge 21B001 | Schlacke Schlackenstich
|  | T/H | T/H | T/H | % H2O | t/h | %
Zeitstempel | Durchschnitt | Durchschnitt | Durchschnitt | Durchschnitt | Durchschnitt | Durchschnitt | Durchschnitt
2024-04-02 06:00 | 1 | 42.07623 | 0.3965716 | 2.655038 | 12.74825 | 2.150064 | 3.633333
2024-04-02 07:00 | 1 | 41.85632 | 0.426553 | 2.857244 | 12.31638 | 2.150064 | 3.54
2024-04-02 08:00 | 1 | 42.07263 | 0.4321487 | 2.879779 | 12.65676 | 2.150064 | 3.54
2024-04-02 09:00 | 1 | 42.06858 | 0.4246341 | 2.844853 | 12.75707 | 2.150064 | 5.164
2024-04-02 10:00 | 1 | 42.0755 | 0.3695744 | 2.474296 | 13.64972 | 2.150064 | 5.22
2024-04-02 11:00 | 1 | 42.0681 | 0.425242 | 2.840876 | 12.36854 | 2.150064 | 4.436
2024-04-02 12:00 | 1 | 42.06945 | 0.4240022 | 2.832449 | 13.31717 | 2.150064 | 4.441833
2024-04-02 13:00 | 1 | 42.00782 | 0.376872 | 2.528737 | 12.51185 | 2.150064 | 4.91
2024-04-02 14:00 | 1 | 42.07029 | 0.4042239 | 2.004601 | 12.55495 | 2.150064 | 4.91
2024-04-02 15:00 | 1 | 42.06753 | 0.3887381 | 1.740428 | 12.19354 | 2.150064 | 4.892
2024-04-02 16:00 | 1 | 42.06916 | 0.4038146 | 1.803642 | 12.77706 | 2.150064 | 4.89
2024-04-02 17:00 | 1 | 42.06849 | 0.4119836 | 1.83909 | 12.50154 | 2.150064 | 5.470167
2024-04-02 18:00 | 1 | 42.07149 | 0.3827004 | 1.7084 | 12.73515 | 2.150064 | 5.48
2024-04-02 19:00 | 1 | 41.84022 | 0.4058633 | 1.816357 | 12.69969 | 2.150064 | 4.46
2024-04-02 20:00 | 1 | 42.07108 | 0.3997581 | 1.780247 | 12.46547 | 2.150064 | 4.018
2024-04-02 21:00 | 1 | 42.06792 | 0.4014775 | 1.789577 | 12.16184 | 2.150064 | 2.97
2024-04-02 22:00 | 1 | 42.07493 | 0.3915534 | 1.744538 | 12.80569 | 2.150064 | 2.862667
2024-04-02 23:00 | 1 | 42.07091 | 0.4136708 | 1.84047 | 11.86758 | 2.150064 | 2.51
2024-04-03 | 1 | 42.07072 | 0.3898008 | 2.478327 | 12.94005 | 2.150064 | 2.748333
2024-04-03 01:00 | 1 | 42.06991 | 0.4025314 | 2.692377 | 13.09101 | 2.150064 | 3.61
2024-04-03 02:00 | 1 | 42.07501 | 0.4097153 | 2.731076 | 12.76161 | 2.150064 | 3.6355
2024-04-03 03:00 | 1 | 42.06856 | 0.4093764 | 2.729722 | 11.39384 | 2.150064 | 3.7
2024-04-03 04:00 | 1 | 42.07571 | 0.4057121 | 2.710445 | 12.11672 | 2.150064 | 3.875667
2024-04-03 05:00 | 1 | 42.07139 | 0.3737051 | 2.504113 | 12.52372 | 2.150064 | 4.32