## Tabelle1
| 12C300_5.SMO | 11F111-2.PV | 11F001-1.PV | 11F002_2.IN | 11M101.PV | 21H001_1.PV | ANA_01150_PB
| ANZEIGE REAKTOR IN BETRIEB | MATERIALAUFGABE REAKTOR | FEINKOHLE DOSIERUNG | SOLLWERT FUER FLUGSTAUB | FEUCHTEREGELUNG | Austrag Flugstaubmenge 21B001 | Schlacke Schlackenstich
|  | T/H | T/H | T/H | % H2O | t/h | %
Zeitstempel | Durchschnitt | Durchschnitt | Durchschnitt | Durchschnitt | Durchschnitt | Durchschnitt | Durchschnitt
2024-04-03 06:00 | 1 | 41.11542 | 0.3675384 | 2.459929 | 12.56446 | 2.150064 | 4.402333
2024-04-03 07:00 | 1 | 37.90433 | 0.350057 | 2.342816 | 13.44269 | 2.150064 | 4.7
2024-04-03 08:00 | 1 | 42.06723 | 0.3807801 | 2.54478 | 12.16483 | 2.150064 | 4.7275
2024-04-03 09:00 | 1 | 42.07356 | 0.3816215 | 2.559945 | 12.82644 | 2.150064 | 4.81
2024-04-03 10:00 | 1 | 42.07308 | 0.3755893 | 2.508632 | 11.70355 | 1.574291 | 4.857667
2024-04-03 11:00 | 1 | 42.0676 | 0.4084226 | 2.731027 | 11.87795 | 2.158164 | 5.03
2024-04-03 12:00 | 1 | 42.07366 | 0.4047375 | 2.7022 | 12.62418 | 2.056417 | 4.93
2024-04-03 13:00 | 1 | 42.07072 | 0.3875172 | 2.060149 | 12.16574 | 0.636226 | 4.43
2024-04-03 14:00 | 1 | 42.06962 | 0.3927452 | 1.751096 | 13.8777 | 1.200053 | 4.298333
2024-04-03 15:00 | 1 | 42.06683 | 0.4200114 | 1.869124 | 14.74755 | 1.640853 | 2.85
2024-04-03 16:00 | 1 | 42.06805 | 0.4080076 | 1.83077 | 15.89164 | 2.147148 | 2.8365
2024-04-03 17:00 | 1 | 42.07501 | 0.4082984 | 1.82728 | 16.80807 | 2.147148 | 2.58
2024-04-03 18:00 | 1 | 42.07151 | 0.3935831 | 1.757439 | 15.64723 | 2.147148 | 2.58
2024-04-03 19:00 | 1 | 42.06794 | 0.3911996 | 1.747472 | 16.55955 | 2.147148 | 2.93
2024-04-03 20:00 | 1 | 42.07177 | 0.3989472 | 3.459048 | 15.36665 | 2.147148 | 3.258
2024-04-03 21:00 | 1 | 42.07749 | 0.3508065 | 3.73432 | 13.59703 | 2.147148 | 5.39
2024-04-03 22:00 | 1 | 42.06583 | 0.370266 | 4.132117 | 13.21529 | 2.147148 | 5.39
2024-04-03 23:00 | 1 | 42.07509 | 0.3667714 | 3.600995 | 13.42137 | 2.147148 | 4.937667
2024-04-04 | 1 | 42.07431 | 0.3689708 | 2.894438 | 13.51721 | 2.147148 | 4.93
2024-04-04 01:00 | 1 | 42.06971 | 0.3793978 | 2.538371 | 13.15784 | 2.147148 | 10.12
2024-04-04 02:00 | 1 | 42.06878 | 0.4101865 | 2.51922 | 15.20053 | 2.147148 | 9.6675
2024-04-04 03:00 | 1 | 41.86604 | 0.4409403 | 2.655046 | 17.9854 | 2.147148 | 4.69
2024-04-04 04:00 | 1 | 42.07294 | 0.4522627 | 2.168659 | 16.79765 | 2.147148 | 4.782
2024-04-04 05:00 | 1 | 42.06957 | 0.445247 | 1.786712 | 16.89923 | 2.147148 | 5.38