## Tabelle1
| 12C300_5.SMO | 11F111-2.PV | 11F001-1.PV | 11F002_2.IN | 11M101.PV | 21H001_1.PV | ANA_01150_PB
| ANZEIGE REAKTOR IN BETRIEB | MATERIALAUFGABE REAKTOR | FEINKOHLE DOSIERUNG | SOLLWERT FUER FLUGSTAUB | FEUCHTEREGELUNG | Austrag Flugstaubmenge 21B001 | Schlacke Schlackenstich
|  | T/H | T/H | T/H | % H2O | t/h | %
Zeitstempel | Durchschnitt | Durchschnitt | Durchschnitt | Durchschnitt | Durchschnitt | Durchschnitt | Durchschnitt
2024-04-04 06:00 | 1 | 42.07052 | 0.4077894 | 1.636313 | 17.92905 | 2.147148 | 5.188
2024-04-04 07:00 | 1 | 39.12722 | 0.4006793 | 2.418913 | 16.13146 | 2.147148 | 4.42
2024-04-04 08:00 | 1 | 42.07171 | 0.4039731 | 3.248995 | 16.2695 | 2.147148 | 3.949667
2024-04-04 09:00 | 1 | 42.07149 | 0.3936761 | 2.629594 | 15.42028 | 2.147148 | 2.76
2024-04-04 10:00 | 1 | 42.07229 | 0.4250119 | 2.041186 | 15.88393 | 2.147148 | 3.082
2024-04-04 11:00 | 1 | 42.07077 | 0.4558388 | 2.286796 | 15.29214 | 2.147148 | 4.37
2024-04-04 12:00 | 1 | 42.07028 | 0.4415733 | 2.212239 | 14.7344 | 2.147148 | 4.076667
2024-04-04 13:00 | 1 | 42.07374 | 0.4534755 | 2.273635 | 14.06831 | 1.444949 | 2.17
2024-04-04 14:00 | 1 | 42.07003 | 0.4479468 | 2.245403 | 14.80273 | 2.146631 | 2.143667
2024-04-04 15:00 | 1 | 42.07038 | 0.3873601 | 2.103141 | 17.1322 | 2.151684 | 1.38
2024-04-04 16:00 | 1 | 42.06726 | 0.3823761 | 2.127494 | 17.26766 | 2.151684 | 1.415333
2024-04-04 17:00 | 1 | 42.07229 | 0.3816767 | 2.129099 | 18.61494 | 2.151684 | 3.5
2024-04-04 18:00 | 1 | 42.03402 | 0.3822476 | 2.131854 | 18.45828 | 2.151684 | 3.506
2024-04-04 19:00 | 1 | 41.73146 | 0.4161047 | 4.14928 | 17.09937 | 2.151684 | 3.62
2024-04-04 20:00 | 1 | 42.06779 | 0.3652593 | 4.09368 | 16.37317 | 2.151684 | 3.62
2024-04-04 21:00 | 1 | 41.36977 | 0.3575333 | 3.998095 | 15.62041 | 2.151684 | 4.023167
2024-04-04 22:00 | 1 | 41.9778 | 0.3807816 | 2.681176 | 15.58146 | 2.151684 | 4.163333
2024-04-04 23:00 | 1 | 42.07246 | 0.3794949 | 3.849964 | 15.00287 | 2.151684 | 5.03
2024-04-05 | 1 | 42.07557 | 0.3782202 | 3.491106 | 15.96787 | 2.151684 | 4.955333
2024-04-05 01:00 | 1 | 42.07195 | 0.3762097 | 2.518118 | 15.58476 | 2.151684 | 4.47
2024-04-05 02:00 | 1 | 42.07375 | 0.3981127 | 2.424672 | 14.8838 | 2.151684 | 4.482
2024-04-05 03:00 | 1 | 42.07187 | 0.3890096 | 2.170863 | 15.22138 | 2.151684 | 4.59
2024-04-05 04:00 | 1 | 42.06946 | 0.3888712 | 2.495027 | 14.94403 | 2.135771 | 4.341
2024-04-05 05:00 | 1 | 42.07244 | 0.3727904 | 2.496034 | 14.436 | 0.1039787 | 2.93