## Tabelle1
| 12C300_5.SMO | 11F111-2.PV | 11F001-1.PV | 11F002_2.IN | 11M101.PV | 21H001_1.PV | ANA_01150_PB
| ANZEIGE REAKTOR IN BETRIEB | MATERIALAUFGABE REAKTOR | FEINKOHLE DOSIERUNG | SOLLWERT FUER FLUGSTAUB | FEUCHTEREGELUNG | Austrag Flugstaubmenge 21B001 | Schlacke Schlackenstich
|  | T/H | T/H | T/H | % H2O | t/h | %
Zeitstempel | Durchschnitt | Durchschnitt | Durchschnitt | Durchschnitt | Durchschnitt | Durchschnitt | Durchschnitt
2024-04-07 06:00 | 1 | 40.13566 | 0.3654319 | 4.072062 | 17.42269 | 2.153196 | 4.753333
2024-04-07 07:00 | 1 | 38.72946 | 0.3540865 | 3.940484 | 14.86073 | 2.153196 | 6.27
2024-04-07 08:00 | 1 | 42.08444 | 0.4236547 | 4.705649 | 13.58041 | 2.153196 | 6.306667
2024-04-07 09:00 | 1 | 42.0896 | 0.3928535 | 4.19786 | 13.99452 | 2.153196 | 6.49
2024-04-07 10:00 | 1 | 42.08509 | 0.4076325 | 4.072474 | 14.64769 | 2.153196 | 6.0005
2024-04-07 11:00 | 1 | 42.08485 | 0.4491133 | 4.494556 | 15.25777 | 2.153196 | 3.82
2024-04-07 12:00 | 1 | 42.08162 | 0.40647 | 4.064506 | 16.00696 | 2.153196 | 4.014667
2024-04-07 13:00 | 1 | 41.88487 | 0.4429419 | 4.435377 | 16.34533 | 2.153196 | 4.55
2024-04-07 14:00 | 1 | 41.74918 | 0.4185128 | 4.189483 | 15.23474 | 1.329046 | 4.608
2024-04-07 15:00 | 1 | 41.86753 | 0.4416147 | 4.431531 | 13.90293 | 2.15352 | 5.42
2024-04-07 16:00 | 1 | 42.09039 | 0.415362 | 4.159044 | 14.58227 | 2.15352 | 5.466
2024-04-07 17:00 | 1 | 42.08809 | 0.4182624 | 4.185866 | 14.241 | 2.15352 | 5.88
2024-04-07 18:00 | 1 | 42.08634 | 0.4365464 | 4.366329 | 14.49558 | 2.15352 | 6.523333
2024-04-07 19:00 | 1 | 42.09112 | 0.3922122 | 3.922636 | 15.5641 | 2.15352 | 9.74
2024-04-07 20:00 | 1 | 42.08789 | 0.4428941 | 5.105375 | 15.86141 | 2.15352 | 8.767167
2024-04-07 21:00 | 1 | 42.09134 | 0.4285252 | 5.166879 | 15.65811 | 2.15352 | 5.25
2024-04-07 22:00 | 1 | 41.72975 | 0.4547459 | 5.772339 | 15.35786 | 2.15352 | 5.25
2024-04-07 23:00 | 1 | 41.46843 | 0.358196 | 6.809109 | 16.99378 | 2.15352 | 2.622
2024-04-08 | 1 | 41.86442 | 0.4872967 | 9.764606 | 15.66882 | 2.15352 | 2.33
2024-04-08 01:00 | 1 | 42.08111 | 0.4370927 | 9.316673 | 14.24216 | 2.15352 | 4.463833
2024-04-08 02:00 | 1 | 42.07637 | 0.42714 | 9.510392 | 15.4073 | 2.15352 | 4.388667
2024-04-08 03:00 | 1 | 42.06109 | 0.3569306 | 7.239443 | 14.67327 | 2.15352 | 2.83
2024-04-08 04:00 | 1 | 41.56294 | 0.3450929 | 4.574663 | 12.6464 | 2.15352 | 3.004167
2024-04-08 05:00 | 1 | 42.08092 | 0.3022262 | 4.109008 | 12.55445 | 2.15352 | 4.92