## Tabelle1
| 12C300_5.SMO | 11F111-2.PV | 11F001-1.PV | 11F002_2.IN | 11M101.PV | 21H001_1.PV | ANA_01150_PB
| ANZEIGE REAKTOR IN BETRIEB | MATERIALAUFGABE REAKTOR | FEINKOHLE DOSIERUNG | SOLLWERT FUER FLUGSTAUB | FEUCHTEREGELUNG | Austrag Flugstaubmenge 21B001 | Schlacke Schlackenstich
|  | T/H | T/H | T/H | % H2O | t/h | %
Zeitstempel | Durchschnitt | Durchschnitt | Durchschnitt | Durchschnitt | Durchschnitt | Durchschnitt | Durchschnitt
2024-04-08 06:00 | 1 | 41.85657 | 0.3934541 | 4.350465 | 13.43339 | 2.15352 | 4.92
2024-04-08 07:00 | 1 | 40.71119 | 0.3754076 | 3.252929 | 14.12051 | 2.15352 | 10.24133
2024-04-08 08:00 | 1 | 41.99867 | 0.3916128 | 3.153447 | 14.3447 | 2.15352 | 11.06
2024-04-08 09:00 | 1 | 42.08177 | 0.3805056 | 2.993398 | 14.95242 | 2.15352 | 7.8875
2024-04-08 10:00 | 1 | 42.08236 | 0.3965803 | 3.005735 | 15.0783 | 2.15352 | 6.83
2024-04-08 11:00 | 1 | 42.08051 | 0.3615627 | 3.294871 | 16.26964 | 2.15352 | 6.334
2024-04-08 12:00 | 1 | 42.0831 | 0.4055268 | 4.681019 | 13.54335 | 2.15352 | 5.59
2024-04-08 13:00 | 1 | 42.0814 | 0.4024617 | 4.833757 | 10.10369 | 2.15352 | 10.33133
2024-04-08 14:00 | 1 | 42.08118 | 0.3768513 | 4.534194 | 11.24999 | 2.15352 | 10.199
2024-04-08 15:00 | 1 | 42.08616 | 0.4149478 | 5.000907 | 11.72287 | 2.15352 | 7.53
2024-04-08 16:00 | 1 | 42.08203 | 0.396712 | 4.768573 | 12.11022 | 2.15352 | 8.87
2024-04-08 17:00 | 1 | 42.08819 | 0.4157543 | 4.41042 | 12.52497 | 2.15352 | 17.58
2024-04-08 18:00 | 1 | 42.08574 | 0.4230859 | 3.857693 | 14.45565 | 2.15352 | 16.523
2024-04-08 19:00 | 1 | 42.08142 | 0.4941709 | 4.045623 | 12.8588 | 2.15352 | 7.01
2024-04-08 20:00 | 1 | 42.0889 | 0.4730039 | 3.157918 | 12.50473 | 2.15352 | 7.147667
2024-04-08 21:00 | 1 | 42.0832 | 0.5398395 | 3.598139 | 11.04517 | 2.15352 | 7.6
2024-04-08 22:00 | 1 | 41.6696 | 0.4899474 | 3.795162 | 10.60692 | 2.15352 | 6.989333
2024-04-08 23:00 | 1 | 42.0816 | 0.5381825 | 3.581 | 9.833725 | 2.15352 | 5.31
2024-04-09 | 1 | 42.08756 | 0.5152044 | 3.430911 | 10.69164 | 2.15352 | 5.31
2024-04-09 01:00 | 1 | 42.00362 | 0.4764685 | 4.399453 | 9.965905 | 2.15352 | 4.452
2024-04-09 02:00 | 1 | 42.081 | 0.499959 | 4.99435 | 10.86677 | 0.8922144 | 4.330667
2024-04-09 03:00 | 0.9777961 | 34.9925 | 0.3976446 | 3.925744 | 10.77432 | 0 | 4.402167
2024-04-09 04:00 | 0 | 0 | 0.01448016 | 0 | 6.22282 | 0 | 4.59
2024-04-09 05:00 | 0 | 0 | 0.01448016 | 0 | 6.209192 | 0 | 4.59