## Tabelle1
| 12C300_5.SMO | 11F111-2.PV | 11F001-1.PV | 11F002_2.IN | 11M101.PV | 21H001_1.PV | ANA_01150_PB
| ANZEIGE REAKTOR IN BETRIEB | MATERIALAUFGABE REAKTOR | FEINKOHLE DOSIERUNG | SOLLWERT FUER FLUGSTAUB | FEUCHTEREGELUNG | Austrag Flugstaubmenge 21B001 | Schlacke Schlackenstich
|  | T/H | T/H | T/H | % H2O | t/h | %
Zeitstempel | Durchschnitt | Durchschnitt | Durchschnitt | Durchschnitt | Durchschnitt | Durchschnitt | Durchschnitt
2024-04-12 06:00 | 1 | 41.80755 | 0.61559 | 2.873308 | 10.56222 | 2.152332 | 4.76
2024-04-12 07:00 | 1 | 37.65392 | 0.4979498 | 2.359476 | 11.86134 | 2.152332 | 4.59
2024-04-12 08:00 | 1 | 42.06031 | 0.6303548 | 4.199233 | 13.34029 | 2.152332 | 4.4795
2024-04-12 09:00 | 1 | 42.06152 | 0.5734526 | 3.824605 | 13.49054 | 2.152332 | 4.08
2024-04-12 10:00 | 1 | 42.06263 | 0.6127088 | 4.08689 | 13.83565 | 2.152332 | 4.08
2024-04-12 11:00 | 1 | 42.06287 | 0.5409061 | 3.612615 | 15.29303 | 2.152332 | 4.0065
2024-04-12 12:00 | 1 | 42.06447 | 0.5722707 | 3.999264 | 14.88544 | 2.152332 | 3.9075
2024-04-12 13:00 | 1 | 42.06539 | 0.6005528 | 4.047835 | 13.86665 | 2.152332 | 3.44
2024-04-12 14:00 | 1 | 41.61946 | 0.5766441 | 3.853792 | 12.67326 | 2.152332 | 3.44
2024-04-12 15:00 | 1 | 41.61613 | 0.6645898 | 4.422994 | 12.57314 | 2.152332 | 2.9725
2024-04-12 16:00 | 1 | 42.06587 | 0.5891497 | 3.931094 | 13.24659 | 2.152332 | 2.89
2024-04-12 17:00 | 1 | 42.06296 | 0.6640544 | 4.426358 | 12.21474 | 2.152332 | 3.519333
2024-04-12 18:00 | 1 | 42.06492 | 0.569738 | 3.797258 | 13.48176 | 2.152332 | 3.53
2024-04-12 19:00 | 1 | 42.06621 | 0.5731306 | 3.829618 | 14.20144 | 2.152332 | 3.244167
2024-04-12 20:00 | 1 | 42.06746 | 0.6065452 | 4.034256 | 13.71985 | 2.152332 | 3.0975
2024-04-12 21:00 | 1 | 42.0721 | 0.5631957 | 3.96251 | 12.90865 | 2.152332 | 4.19
2024-04-12 22:00 | 1 | 42.06731 | 0.5951384 | 3.968847 | 11.34314 | 2.152332 | 4.3055
2024-04-12 23:00 | 1 | 42.06753 | 0.550767 | 4.128631 | 12.3424 | 2.152332 | 4.96
2024-04-13 | 1 | 42.06833 | 0.6153309 | 3.161728 | 13.60165 | 2.152332 | 4.96
2024-04-13 01:00 | 1 | 42.06432 | 0.6061652 | 2.826707 | 13.31889 | 2.152332 | 4.717
2024-04-13 02:00 | 1 | 42.06481 | 0.6083221 | 2.839133 | 14.41617 | 2.152332 | 4.631
2024-04-13 03:00 | 1 | 42.06666 | 0.5821063 | 2.719 | 14.39583 | 2.152332 | 3.51
2024-04-13 04:00 | 1 | 42.07334 | 0.586952 | 3.470543 | 14.21025 | 2.152332 | 3.582
2024-04-13 05:00 | 1 | 42.06474 | 0.5702883 | 3.431354 | 12.54643 | 2.152332 | 4.05