## Tabelle1
| 12C300_5.SMO | 11F111-2.PV | 11F001-1.PV | 11F002_2.IN | 11M101.PV | 21H001_1.PV | ANA_01150_PB
| ANZEIGE REAKTOR IN BETRIEB | MATERIALAUFGABE REAKTOR | FEINKOHLE DOSIERUNG | SOLLWERT FUER FLUGSTAUB | FEUCHTEREGELUNG | Austrag Flugstaubmenge 21B001 | Schlacke Schlackenstich
|  | T/H | T/H | T/H | % H2O | t/h | %
Zeitstempel | Durchschnitt | Durchschnitt | Durchschnitt | Durchschnitt | Durchschnitt | Durchschnitt | Durchschnitt
2024-04-14 06:00 | 1 | 42.02503 | 0.5459222 | 2.735425 | 12.37009 | 2.153088 | 4.066
2024-04-14 07:00 | 1 | 40.42507 | 0.527917 | 3.108124 | 12.63429 | 2.153088 | 3.78
2024-04-14 08:00 | 1 | 42.07185 | 0.5742353 | 4.105012 | 11.17555 | 2.153088 | 3.78
2024-04-14 09:00 | 1 | 42.07348 | 0.5571714 | 3.980478 | 12.61937 | 2.153088 | 3.730833
2024-04-14 10:00 | 1 | 42.07447 | 0.5297742 | 3.784605 | 11.29136 | 2.153088 | 3.700667
2024-04-14 11:00 | 1 | 42.07214 | 0.5703827 | 4.08553 | 11.7399 | 2.153088 | 3.62
2024-04-14 12:00 | 1 | 42.07269 | 0.5609976 | 3.998469 | 12.82139 | 2.153088 | 3.635
2024-04-14 13:00 | 1 | 42.06806 | 0.5410798 | 4.564768 | 12.19223 | 2.153088 | 3.8
2024-04-14 14:00 | 1 | 42.07253 | 0.534219 | 4.59079 | 10.41057 | 2.153088 | 3.8
2024-04-14 15:00 | 1 | 42.06921 | 0.5536307 | 4.741645 | 10.47524 | 2.153088 | 3.8
2024-04-14 16:00 | 1 | 42.07226 | 0.5573248 | 4.783349 | 10.64127 | 2.153088 | 3.797
2024-04-14 17:00 | 1 | 42.06849 | 0.493082 | 4.227014 | 11.35289 | 2.153088 | 3.74
2024-04-14 18:00 | 1 | 42.06659 | 0.5722141 | 4.899633 | 10.68636 | 2.089807 | 3.74
2024-04-14 19:00 | 1 | 43.88615 | 0.5790673 | 4.969643 | 9.930112 | 2.16 | 3.622
2024-04-14 20:00 | 1 | 42.00597 | 0.6267086 | 5.379036 | 10.69092 | 2.16 | 3.568667
2024-04-14 21:00 | 1 | 42.07108 | 0.5077454 | 4.313746 | 10.04431 | 2.16 | 2.85
2024-04-14 22:00 | 1 | 42.06983 | 0.6034427 | 3.531217 | 10.52877 | 2.16 | 2.889
2024-04-14 23:00 | 1 | 42.06595 | 0.5331137 | 3.052589 | 10.23252 | 2.16 | 4.02
2024-04-15 | 1 | 42.06909 | 0.5317521 | 3.765633 | 10.93324 | 2.16 | 4.02
2024-04-15 01:00 | 1 | 42.06854 | 0.5282638 | 3.778117 | 11.2013 | 2.16 | 3.942667
2024-04-15 02:00 | 1 | 42.05989 | 0.5702964 | 3.605423 | 11.34213 | 2.16 | 4.017
2024-04-15 03:00 | 1 | 42.07489 | 0.5779118 | 3.898513 | 11.67219 | 2.16 | 4.71
2024-04-15 04:00 | 1 | 42.06981 | 0.5707741 | 3.281625 | 11.73233 | 2.16 | 4.665
2024-04-15 05:00 | 1 | 42.0639 | 0.5708611 | 3.265722 | 11.80716 | 2.16 | 3.81