## Tabelle1
| 12C300_5.SMO | 11F111-2.PV | 11F001-1.PV | 11F002_2.IN | 11M101.PV | 21H001_1.PV | ANA_01150_PB
| ANZEIGE REAKTOR IN BETRIEB | MATERIALAUFGABE REAKTOR | FEINKOHLE DOSIERUNG | SOLLWERT FUER FLUGSTAUB | FEUCHTEREGELUNG | Austrag Flugstaubmenge 21B001 | Schlacke Schlackenstich
|  | T/H | T/H | T/H | % H2O | t/h | %
Zeitstempel | Durchschnitt | Durchschnitt | Durchschnitt | Durchschnitt | Durchschnitt | Durchschnitt | Durchschnitt
2024-04-15 06:00 | 1 | 42.06702 | 0.5704831 | 3.265365 | 11.61445 | 2.16 | 3.6645
2024-04-15 07:00 | 1 | 38.98304 | 0.5699592 | 3.543974 | 11.02899 | 2.16 | 2.84
2024-04-15 08:00 | 1 | 42.06494 | 0.5713745 | 4.080973 | 12.04317 | 2.16 | 2.842167
2024-04-15 09:00 | 1 | 42.06308 | 0.5684141 | 4.064201 | 11.83138 | 2.16 | 2.97
2024-04-15 10:00 | 1 | 41.8087 | 0.5062729 | 3.624618 | 11.91114 | 2.16 | 3.262
2024-04-15 11:00 | 1 | 41.69671 | 0.5357819 | 3.838348 | 10.75781 | 2.16 | 4.43
2024-04-15 12:00 | 1 | 42.06068 | 0.5896753 | 4.2169 | 11.4089 | 2.16 | 4.3065
2024-04-15 13:00 | 1 | 42.0577 | 0.5722384 | 4.088528 | 11.68183 | 2.16 | 3.86
2024-04-15 14:00 | 1 | 41.84223 | 0.5203452 | 3.727029 | 11.30433 | 2.16 | 3.785
2024-04-15 15:00 | 1 | 42.05901 | 0.5853468 | 4.184733 | 10.55341 | 2.16 | 3.36
2024-04-15 16:00 | 1 | 42.05622 | 0.5552283 | 3.970341 | 11.57543 | 2.16 | 3.420667
2024-04-15 17:00 | 1 | 42.06184 | 0.5654389 | 4.042904 | 12.08106 | 2.16 | 4.27
2024-04-15 18:00 | 1 | 42.05784 | 0.5675745 | 4.055835 | 12.92689 | 2.16 | 4.419333
2024-04-15 19:00 | 1 | 42.05863 | 0.531963 | 3.802822 | 16.0032 | 2.16 | 8.75
2024-04-15 20:00 | 1 | 42.0636 | 0.5429406 | 3.878937 | 14.57088 | 2.16 | 10.257
2024-04-15 21:00 | 1 | 42.06097 | 0.5737798 | 4.093042 | 12.8146 | 2.16 | 16.97
2024-04-15 22:00 | 1 | 42.05109 | 0.545453 | 3.909048 | 13.88202 | 2.16 | 16.85
2024-04-15 23:00 | 1 | 41.17801 | 0.5270682 | 3.775593 | 13.28336 | 2.16 | 14.57
2024-04-16 | 1 | 42.0529 | 0.6271174 | 4.399313 | 11.73017 | 2.16 | 14.756
2024-04-16 01:00 | 1 | 42.0546 | 0.6173172 | 4.125305 | 11.11451 | 2.16 | 18.29
2024-04-16 02:00 | 1 | 42.05238 | 0.6183279 | 4.127339 | 10.7433 | 2.16 | 17.42933
2024-04-16 03:00 | 1 | 42.05313 | 0.6039726 | 4.118063 | 10.31487 | 2.16 | 5.38
2024-04-16 04:00 | 1 | 42.05347 | 0.6164714 | 5.355917 | 9.852247 | 2.16 | 5.088333
2024-04-16 05:00 | 1 | 42.05371 | 0.6124016 | 5.313104 | 9.63995 | 2.16 | 3.63