## Tabelle1
| 12C300_5.SMO | 11F111-2.PV | 11F001-1.PV | 11F002_2.IN | 11M101.PV | 21H001_1.PV | ANA_01150_PB
| ANZEIGE REAKTOR IN BETRIEB | MATERIALAUFGABE REAKTOR | FEINKOHLE DOSIERUNG | SOLLWERT FUER FLUGSTAUB | FEUCHTEREGELUNG | Austrag Flugstaubmenge 21B001 | Schlacke Schlackenstich
|  | T/H | T/H | T/H | % H2O | t/h | %
Zeitstempel | Durchschnitt | Durchschnitt | Durchschnitt | Durchschnitt | Durchschnitt | Durchschnitt | Durchschnitt
2024-04-16 06:00 | 1 | 40.20265 | 0.5346166 | 4.745268 | 9.599076 | 2.16 | 3.534
2024-04-16 07:00 | 1 | 41.33586 | 0.5223916 | 5.236845 | 10.17609 | 2.16 | 2.67
2024-04-16 08:00 | 1 | 42.04837 | 0.5176034 | 5.187872 | 9.22902 | 2.16 | 2.724
2024-04-16 09:00 | 1 | 42.04871 | 0.5171511 | 5.164335 | 9.358642 | 2.16 | 3.21
2024-04-16 10:00 | 1 | 42.05212 | 0.5163578 | 5.159197 | 9.325737 | 2.16 | 3.021667
2024-04-16 11:00 | 1 | 42.055 | 0.5149317 | 5.148217 | 9.487029 | 2.16 | 2.08
2024-04-16 12:00 | 1 | 42.05321 | 0.513277 | 5.145315 | 9.350392 | 2.16 | 1.955333
2024-04-16 13:00 | 1 | 42.05254 | 0.517294 | 5.184859 | 9.267703 | 2.16 | 1.4
2024-04-16 14:00 | 1 | 42.05982 | 0.572829 | 5.798453 | 9.212568 | 2.16 | 1.4
2024-04-16 15:00 | 1 | 42.03858 | 0.4576757 | 4.957819 | 9.214296 | 2.16 | 1.235
2024-04-16 16:00 | 1 | 41.74181 | 0.5174435 | 5.613631 | 9.020481 | 2.16 | 1.22
2024-04-16 17:00 | 1 | 42.05611 | 0.5088693 | 5.517926 | 9.322821 | 2.16 | 1.98
2024-04-16 18:00 | 1 | 42.05468 | 0.5100429 | 5.531617 | 9.102131 | 2.16 | 2.17
2024-04-16 19:00 | 1 | 42.05416 | 0.492163 | 5.339688 | 9.047365 | 2.16 | 4.98
2024-04-16 20:00 | 1 | 42.06189 | 0.4935608 | 5.351302 | 8.777067 | 2.16 | 4.99
2024-04-16 21:00 | 1 | 42.05786 | 0.5032347 | 5.450245 | 8.36444 | 2.16 | 5.04
2024-04-16 22:00 | 1 | 42.0597 | 0.4503666 | 4.893775 | 8.607822 | 2.16 | 5.04
2024-04-16 23:00 | 1 | 42.05402 | 0.5127183 | 5.553487 | 8.713447 | 2.16 | 3.89
2024-04-17 | 1 | 42.05765 | 0.4662107 | 4.155281 | 9.510753 | 2.16 | 3.66
2024-04-17 01:00 | 1 | 42.05571 | 0.4915023 | 3.288377 | 10.1919 | 2.16 | 4.4
2024-04-17 02:00 | 1 | 42.05584 | 0.5307391 | 3.541637 | 10.01967 | 2.16 | 4.742
2024-04-17 03:00 | 1 | 42.05685 | 0.5163972 | 3.436813 | 10.28114 | 2.16 | 4.53
2024-04-17 04:00 | 1 | 42.05609 | 0.5158657 | 3.435207 | 10.89932 | 2.16 | 4.335333
2024-04-17 05:00 | 1 | 42.05818 | 0.5102763 | 3.406201 | 10.49057 | 2.16 | 3.07