## Tabelle1
| 12C300_5.SMO | 11F111-2.PV | 11F001-1.PV | 11F002_2.IN | 11M101.PV | 21H001_1.PV | ANA_01150_PB
| ANZEIGE REAKTOR IN BETRIEB | MATERIALAUFGABE REAKTOR | FEINKOHLE DOSIERUNG | SOLLWERT FUER FLUGSTAUB | FEUCHTEREGELUNG | Austrag Flugstaubmenge 21B001 | Schlacke Schlackenstich
|  | T/H | T/H | T/H | % H2O | t/h | %
Zeitstempel | Durchschnitt | Durchschnitt | Durchschnitt | Durchschnitt | Durchschnitt | Durchschnitt | Durchschnitt
2024-04-18 06:00 | 1 | 42.04959 | 0.4314724 | 3.463136 | 11.80635 | 2.152764 | 4.11
2024-04-18 07:00 | 1 | 39.78987 | 0.3881852 | 3.771878 | 11.28938 | 2.152764 | 3.356
2024-04-18 08:00 | 1 | 41.94553 | 0.4537939 | 4.550179 | 10.66318 | 2.152764 | 3.33
2024-04-18 09:00 | 1 | 42.05434 | 0.4170304 | 4.181291 | 10.31759 | 2.152764 | 4.057667
2024-04-18 10:00 | 1 | 42.05758 | 0.4035085 | 4.051478 | 10.38408 | 2.152764 | 4.075
2024-04-18 11:00 | 1 | 42.05543 | 0.4330069 | 4.326831 | 10.86456 | 2.152764 | 4.17
2024-04-18 12:00 | 1 | 42.05687 | 0.4074564 | 4.074224 | 10.49066 | 2.152764 | 4.17
2024-04-18 13:00 | 1 | 42.05315 | 0.426609 | 4.514113 | 10.16396 | 2.152764 | 3.719333
2024-04-18 14:00 | 1 | 42.05356 | 0.3694862 | 4.923973 | 10.84415 | 2.152764 | 3.65
2024-04-18 15:00 | 1 | 42.06026 | 0.3543759 | 4.732407 | 9.673725 | 2.152764 | 4.365333
2024-04-18 16:00 | 1 | 42.05681 | 0.3747262 | 5.016336 | 9.723842 | 2.152764 | 4.406667
2024-04-18 17:00 | 1 | 42.05637 | 0.3801527 | 5.076972 | 9.425504 | 2.152764 | 4.64
2024-04-18 18:00 | 1 | 42.05719 | 0.3698475 | 4.937284 | 9.711117 | 2.152764 | 4.626
2024-04-18 19:00 | 1 | 42.05889 | 0.3504612 | 4.364885 | 10.19663 | 2.152764 | 3.8
2024-04-18 20:00 | 1 | 42.0572 | 0.3565768 | 3.972245 | 10.43153 | 2.152764 | 3.868333
2024-04-18 21:00 | 1 | 42.05812 | 0.3574876 | 3.971876 | 10.5391 | 2.152764 | 4.62
2024-04-18 22:00 | 1 | 42.05671 | 0.3558075 | 3.963942 | 10.53649 | 2.152764 | 4.505167
2024-04-18 23:00 | 1 | 41.6054 | 0.3580855 | 3.991083 | 9.882215 | 2.152764 | 4.09
2024-04-19 | 1 | 42.05396 | 0.406838 | 4.517029 | 9.691655 | 2.152764 | 4.203667
2024-04-19 01:00 | 1 | 42.05711 | 0.3557137 | 3.957943 | 10.35288 | 2.152764 | 4.71
2024-04-19 02:00 | 1 | 42.05807 | 0.3554195 | 3.967312 | 10.01036 | 2.152764 | 4.809167
2024-04-19 03:00 | 1 | 42.05716 | 0.390824 | 4.349602 | 9.925371 | 2.152764 | 5.9
2024-04-19 04:00 | 1 | 42.05316 | 0.3921551 | 4.364712 | 10.16599 | 2.152764 | 5.95
2024-04-19 05:00 | 1 | 42.06137 | 0.3722092 | 4.144486 | 10.6136 | 2.152764 | 6.15