## Tabelle1
| 12C300_5.SMO | 11F111-2.PV | 11F001-1.PV | 11F002_2.IN | 11M101.PV | 21H001_1.PV | ANA_01150_PB
| ANZEIGE REAKTOR IN BETRIEB | MATERIALAUFGABE REAKTOR | FEINKOHLE DOSIERUNG | SOLLWERT FUER FLUGSTAUB | FEUCHTEREGELUNG | Austrag Flugstaubmenge 21B001 | Schlacke Schlackenstich
|  | T/H | T/H | T/H | % H2O | t/h | %
Zeitstempel | Durchschnitt | Durchschnitt | Durchschnitt | Durchschnitt | Durchschnitt | Durchschnitt | Durchschnitt
2024-04-22 06:00 | 1 | 39.28313 | 0.270071 | 3.878839 | 12.24747 | 1.489644 | 5.4525
2024-04-22 07:00 | 1 | 41.20151 | 0.2888675 | 4.169591 | 11.96184 | 1.489644 | 5.4
2024-04-22 08:00 | 1 | 42.04364 | 0.286771 | 4.108025 | 11.72129 | 1.489644 | 5.573333
2024-04-22 09:00 | 1 | 42.0489 | 0.2861148 | 4.108271 | 11.7857 | 1.489644 | 6.05
2024-04-22 10:00 | 1 | 42.0448 | 0.2866862 | 4.107693 | 11.856 | 1.489644 | 6.043
2024-04-22 11:00 | 1 | 42.04655 | 0.3019438 | 4.332882 | 11.3777 | 1.489644 | 6.02
2024-04-22 12:00 | 1 | 42.05209 | 0.250463 | 3.6595 | 11.17544 | 1.489644 | 5.926667
2024-04-22 13:00 | 1 | 42.05093 | 0.2943552 | 4.221742 | 11.03885 | 1.489644 | 5.67
2024-04-22 14:00 | 1 | 42.05424 | 0.2950728 | 4.210324 | 10.66834 | 1.489644 | 5.67
2024-04-22 15:00 | 1 | 42.05343 | 0.2899754 | 4.149885 | 11.26121 | 1.489644 | 5.0575
2024-04-22 16:00 | 1 | 42.05289 | 0.3050018 | 4.359502 | 11.76259 | 1.489644 | 4.998
2024-04-22 17:00 | 1 | 42.05529 | 0.3176999 | 4.538921 | 11.96736 | 1.489644 | 5.44
2024-04-22 18:00 | 1 | 42.05255 | 0.3020876 | 4.330899 | 12.10812 | 1.489644 | 5.451333
2024-04-22 19:00 | 1 | 41.52834 | 0.2776471 | 3.307929 | 11.73546 | 1.489644 | 5.78
2024-04-22 20:00 | 1 | 42.05091 | 0.2862237 | 3.073447 | 12.30537 | 1.489644 | 5.999167
2024-04-22 21:00 | 1 | 42.05615 | 0.303477 | 3.19879 | 10.97991 | 1.489644 | 8.41
2024-04-22 22:00 | 1 | 42.05078 | 0.3451426 | 3.252692 | 11.14118 | 1.489644 | 8.41
2024-04-22 23:00 | 1 | 42.05062 | 0.3438989 | 3.242863 | 12.10742 | 1.489644 | 5.49
2024-04-23 | 1 | 41.92348 | 0.3550065 | 3.337301 | 10.78737 | 1.489644 | 5.49
2024-04-23 01:00 | 1 | 42.05114 | 0.322436 | 2.949444 | 10.72302 | 1.489644 | 6.129
2024-04-23 02:00 | 1 | 42.0534 | 0.3798159 | 4.031287 | 10.18853 | 1.489644 | 6.2
2024-04-23 03:00 | 1 | 42.04816 | 0.4569156 | 4.178476 | 10.30565 | 1.489644 | 9.0905
2024-04-23 04:00 | 1 | 42.0509 | 0.3694453 | 3.838762 | 10.26833 | 1.489644 | 10.13133
2024-04-23 05:00 | 1 | 42.04893 | 0.3594328 | 4.015534 | 10.93897 | 1.489644 | 5.95