## Tabelle1
| 12C300_5.SMO | 11F111-2.PV | 11F001-1.PV | 11F002_2.IN | 11M101.PV | 21H001_1.PV | ANA_01150_PB
| ANZEIGE REAKTOR IN BETRIEB | MATERIALAUFGABE REAKTOR | FEINKOHLE DOSIERUNG | SOLLWERT FUER FLUGSTAUB | FEUCHTEREGELUNG | Austrag Flugstaubmenge 21B001 | Schlacke Schlackenstich
|  | T/H | T/H | T/H | % H2O | t/h | %
Zeitstempel | Durchschnitt | Durchschnitt | Durchschnitt | Durchschnitt | Durchschnitt | Durchschnitt | Durchschnitt
2024-04-23 06:00 | 1 | 40.70188 | 0.3312123 | 3.706703 | 11.55197 | 1.489644 | 5.918333
2024-04-23 07:00 | 1 | 38.98875 | 0.3438416 | 3.962246 | 11.87785 | 1.489644 | 5.76
2024-04-23 08:00 | 1 | 41.29831 | 0.3702978 | 4.950551 | 12.10874 | 1.489644 | 5.8
2024-04-23 09:00 | 1 | 42.04688 | 0.3637999 | 4.546857 | 12.01635 | 1.489644 | 6.16
2024-04-23 10:00 | 1 | 42.05145 | 0.3807315 | 4.239797 | 12.15683 | 1.489644 | 6.146
2024-04-23 11:00 | 1 | 42.04946 | 0.3695858 | 4.121976 | 12.02963 | 1.489644 | 6.02
2024-04-23 12:00 | 1 | 42.0474 | 0.372164 | 4.152567 | 12.27183 | 1.489644 | 5.705333
2024-04-23 13:00 | 1 | 42.05335 | 0.3713459 | 4.124368 | 12.4417 | 1.489644 | 4.84
2024-04-23 14:00 | 1 | 42.04874 | 0.3707732 | 3.439278 | 11.54671 | 1.489644 | 4.84
2024-04-23 15:00 | 1 | 42.05092 | 0.3437304 | 3.218181 | 11.33519 | 1.489644 | 5.125
2024-04-23 16:00 | 1 | 42.0487 | 0.3427739 | 3.218403 | 11.55127 | 1.489644 | 5.232
2024-04-23 17:00 | 1 | 41.21084 | 0.3138674 | 2.997041 | 10.83983 | 1.489644 | 6.06
2024-04-23 18:00 | 1 | 42.05035 | 0.3427316 | 3.220251 | 11.32176 | 1.489644 | 6.06
2024-04-23 19:00 | 1 | 42.05483 | 0.34046 | 3.19545 | 10.46221 | 1.489644 | 4.89
2024-04-23 20:00 | 1 | 42.05229 | 0.3163465 | 2.979696 | 11.15139 | 1.489644 | 4.902
2024-04-23 21:00 | 1 | 42.0497 | 0.3262305 | 3.039922 | 11.86626 | 1.489644 | 6.89
2024-04-23 22:00 | 1 | 41.61796 | 0.3654093 | 3.049257 | 11.50249 | 1.489644 | 6.89
2024-04-23 23:00 | 1 | 42.05309 | 0.4114812 | 2.741677 | 13.49924 | 1.489644 | 9.849833
2024-04-24 | 1 | 42.05246 | 0.4376828 | 2.513103 | 15.0729 | 1.489644 | 9.9
2024-04-24 01:00 | 1 | 42.05061 | 0.4659694 | 2.54902 | 15.86978 | 1.489644 | 9.855833
2024-04-24 02:00 | 1 | 42.05092 | 0.48658 | 2.659438 | 15.29431 | 1.489644 | 9.561667
2024-04-24 03:00 | 1 | 42.05135 | 0.4743167 | 2.904964 | 14.39317 | 1.489644 | 6.39
2024-04-24 04:00 | 1 | 42.05464 | 0.5133908 | 3.4206 | 14.88583 | 1.489644 | 6.456
2024-04-24 05:00 | 1 | 42.04752 | 0.467255 | 3.124702 | 15.18768 | 1.489644 | 10.35