## Tabelle1
| 12C300_5.SMO | 11F111-2.PV | 11F001-1.PV | 11F002_2.IN | 11M101.PV | 21H001_1.PV | ANA_01150_PB
| ANZEIGE REAKTOR IN BETRIEB | MATERIALAUFGABE REAKTOR | FEINKOHLE DOSIERUNG | SOLLWERT FUER FLUGSTAUB | FEUCHTEREGELUNG | Austrag Flugstaubmenge 21B001 | Schlacke Schlackenstich
|  | T/H | T/H | T/H | % H2O | t/h | %
Zeitstempel | Durchschnitt | Durchschnitt | Durchschnitt | Durchschnitt | Durchschnitt | Durchschnitt | Durchschnitt
2024-04-24 06:00 | 1 | 41.14265 | 0.4799196 | 3.208394 | 14.76276 | 1.489644 | 10.328
2024-04-24 07:00 | 1 | 36.65228 | 0.449813 | 3.654303 | 13.89779 | 1.070597 | 9.69
2024-04-24 08:00 | 1 | 41.74258 | 0.4460138 | 3.719805 | 13.73836 | 0 | 9.69
2024-04-24 09:00 | 1 | 41.99603 | 0.4668367 | 3.917068 | 13.40182 | 0 | 7.7125
2024-04-24 10:00 | 1 | 42.05005 | 0.4509309 | 5.015588 | 13.12404 | 0 | 6.084
2024-04-24 11:00 | 1 | 42.05119 | 0.4203504 | 5.058213 | 13.65451 | 0 | 5.58
2024-04-24 12:00 | 1 | 42.0569 | 0.4149543 | 4.985765 | 14.07122 | 0 | 5.516
2024-04-24 13:00 | 1 | 42.04805 | 0.4058773 | 4.872224 | 13.05647 | 0 | 5.1
2024-04-24 14:00 | 1 | 42.05513 | 0.4030004 | 4.836689 | 14.56243 | 0.04467334 | 5.5275
2024-04-24 15:00 | 1 | 41.3812 | 0.411482 | 4.942151 | 14.60107 | 0.9609173 | 6.45
2024-04-24 16:00 | 1 | 42.0542 | 0.4149202 | 4.980697 | 15.32142 | 0.9886319 | 6.45
2024-04-24 17:00 | 1 | 42.05391 | 0.409075 | 4.922324 | 14.23194 | 0.9886319 | 7.368
2024-04-24 18:00 | 1 | 42.03353 | 0.3881322 | 4.676722 | 14.31676 | 0.9886319 | 8.93
2024-04-24 19:00 | 1 | 42.04978 | 0.4138632 | 4.980294 | 14.5223 | 0.9886319 | 19.38
2024-04-24 20:00 | 1 | 42.05584 | 0.411848 | 4.561915 | 14.83726 | 0.9886319 | 21.9
2024-04-24 21:00 | 1 | 42.04877 | 0.4423378 | 4.016598 | 14.47878 | 0.9886319 | 30.18
2024-04-24 22:00 | 1 | 42.05206 | 0.4627863 | 3.200533 | 15.24845 | 0.9966674 | 30.18
2024-04-24 23:00 | 1 | 42.0491 | 0.4347931 | 3.268263 | 13.07664 | 1.003212 | 12.4975
2024-04-25 | 1 | 42.04876 | 0.4255492 | 3.195114 | 14.91452 | 1.003212 | 10.89
2024-04-25 01:00 | 1 | 42.05445 | 0.4124185 | 3.337897 | 14.87864 | 1.003212 | 3.825
2024-04-25 02:00 | 1 | 42.04936 | 0.4365313 | 4.369717 | 14.77579 | 1.003212 | 3.04
2024-04-25 03:00 | 1 | 42.05437 | 0.4342792 | 4.339529 | 13.44446 | 1.003212 | 2.139
2024-04-25 04:00 | 1 | 42.05088 | 0.4364375 | 4.54944 | 13.82343 | 1.003212 | 1.98
2024-04-25 05:00 | 1 | 42.01807 | 0.3906145 | 4.341062 | 14.31004 | 1.003212 | 1.783333