## Tabelle1
| 12C300_5.SMO | 11F111-2.PV | 11F001-1.PV | 11F002_2.IN | 11M101.PV | 21H001_1.PV | ANA_01150_PB
| ANZEIGE REAKTOR IN BETRIEB | MATERIALAUFGABE REAKTOR | FEINKOHLE DOSIERUNG | SOLLWERT FUER FLUGSTAUB | FEUCHTEREGELUNG | Austrag Flugstaubmenge 21B001 | Schlacke Schlackenstich
|  | T/H | T/H | T/H | % H2O | t/h | %
Zeitstempel | Durchschnitt | Durchschnitt | Durchschnitt | Durchschnitt | Durchschnitt | Durchschnitt | Durchschnitt
2024-04-25 06:00 | 1 | 41.97338 | 0.3565927 | 3.973213 | 13.30841 | 1.003212 | 1.8725
2024-04-25 07:00 | 1 | 37.83436 | 0.3419528 | 3.820062 | 11.5102 | 1.003212 | 2.89
2024-04-25 08:00 | 1 | 41.79192 | 0.3685363 | 4.701436 | 12.57455 | 1.003212 | 4.528
2024-04-25 09:00 | 1 | 42.04984 | 0.3480327 | 4.99831 | 12.92192 | 0.4344058 | 9.91
2024-04-25 10:00 | 1 | 42.05096 | 0.3627354 | 5.650188 | 12.5125 | 0.125335 | 8.654
2024-04-25 11:00 | 1 | 42.04905 | 0.3451775 | 5.374918 | 13.03009 | 1.814446 | 5.2
2024-04-25 12:00 | 1 | 42.05183 | 0.3361259 | 5.251727 | 14.15338 | 2.15892 | 5.449667
2024-04-25 13:00 | 1 | 42.0499 | 0.3896076 | 6.075169 | 13.87298 | 2.15892 | 6.27
2024-04-25 14:00 | 1 | 42.04997 | 0.3625957 | 5.652326 | 13.91081 | 1.191865 | 6.213333
2024-04-25 15:00 | 1 | 42.05074 | 0.3867914 | 5.438713 | 14.18864 | 2.159892 | 6.07
2024-04-25 16:00 | 1 | 42.04927 | 0.4153089 | 5.812762 | 14.6386 | 2.159892 | 5.47
2024-04-25 17:00 | 1 | 42.05199 | 0.4089585 | 5.129902 | 13.37524 | 2.159892 | 4.07
2024-04-25 18:00 | 1 | 42.05121 | 0.4134436 | 4.141029 | 14.22459 | 2.159892 | 4.726333
2024-04-25 19:00 | 1 | 42.05095 | 0.4356509 | 3.968865 | 13.43773 | 2.159892 | 7.65
2024-04-25 20:00 | 1 | 42.04892 | 0.4490559 | 3.733598 | 12.59899 | 2.159892 | 8.62
2024-04-25 21:00 | 1 | 42.05325 | 0.4491459 | 3.276223 | 12.74001 | 2.159892 | 11.53
2024-04-25 22:00 | 1 | 42.05519 | 0.4631844 | 3.421124 | 14.03589 | 2.159892 | 11.53
2024-04-25 23:00 | 1 | 42.05174 | 0.4188032 | 3.352233 | 14.95123 | 2.159892 | 6.009333
2024-04-26 | 1 | 42.05722 | 0.4177297 | 3.342879 | 15.67181 | 2.159892 | 4.77
2024-04-26 01:00 | 1 | 41.70208 | 0.4183075 | 3.349898 | 14.18428 | 2.159892 | 4.936667
2024-04-26 02:00 | 1 | 42.05479 | 0.4172802 | 3.351337 | 15.06157 | 2.159892 | 5.041333
2024-04-26 03:00 | 1 | 42.05289 | 0.434213 | 3.474779 | 13.62303 | 2.159892 | 5.66
2024-04-26 04:00 | 1 | 42.04815 | 0.4590287 | 3.47326 | 14.69513 | 2.159892 | 5.66
2024-04-26 05:00 | 1 | 41.6109 | 0.3944181 | 2.401957 | 15.03332 | 2.159892 | 4.84