## Tabelle1
| 12C300_5.SMO | 11F111-2.PV | 11F001-1.PV | 11F002_2.IN | 11M101.PV | 21H001_1.PV | ANA_01150_PB
| ANZEIGE REAKTOR IN BETRIEB | MATERIALAUFGABE REAKTOR | FEINKOHLE DOSIERUNG | SOLLWERT FUER FLUGSTAUB | FEUCHTEREGELUNG | Austrag Flugstaubmenge 21B001 | Schlacke Schlackenstich
|  | T/H | T/H | T/H | % H2O | t/h | %
Zeitstempel | Durchschnitt | Durchschnitt | Durchschnitt | Durchschnitt | Durchschnitt | Durchschnitt | Durchschnitt
2024-04-26 06:00 | 1 | 42.05362 | 0.4445989 | 2.649846 | 14.98841 | 2.159892 | 4.84
2024-04-26 07:00 | 1 | 39.67158 | 0.4531439 | 2.475138 | 14.44582 | 2.159892 | 6.127
2024-04-26 08:00 | 1 | 42.05222 | 0.465736 | 2.548881 | 15.22341 | 2.159892 | 6.27
2024-04-26 09:00 | 1 | 42.05388 | 0.4929831 | 3.205449 | 15.11282 | 2.159892 | 6.55
2024-04-26 10:00 | 1 | 42.05872 | 0.4927823 | 2.953775 | 15.1567 | 2.159892 | 6.55
2024-04-26 11:00 | 1 | 42.05108 | 0.5085132 | 3.064914 | 14.18667 | 2.159892 | 7.227833
2024-04-26 12:00 | 1 | 42.05388 | 0.561302 | 2.592002 | 14.22838 | 2.159892 | 7.364
2024-04-26 13:00 | 1 | 42.05387 | 0.5679032 | 2.624439 | 16.21364 | 2.159892 | 6.42
2024-04-26 14:00 | 1 | 41.89081 | 0.5643423 | 2.602355 | 16.63482 | 2.159892 | 5.988333
2024-04-26 15:00 | 1 | 42.00998 | 0.5681756 | 2.706732 | 16.27661 | 2.159892 | 3.83
2024-04-26 16:00 | 1 | 41.00872 | 0.4932846 | 3.055809 | 15.31386 | 2.159892 | 3.665
2024-04-26 17:00 | 1 | 42.05436 | 0.5686638 | 3.520101 | 15.84812 | 2.159892 | 3.17
2024-04-26 18:00 | 1 | 42.0541 | 0.4847194 | 3.022001 | 14.69786 | 2.159892 | 3.566667
2024-04-26 19:00 | 1 | 42.05293 | 0.5722347 | 3.524095 | 14.96262 | 2.159892 | 4.36
2024-04-26 20:00 | 1 | 42.05521 | 0.484358 | 3.044883 | 13.7607 | 2.159892 | 4.4645
2024-04-26 21:00 | 1 | 42.05198 | 0.5711797 | 3.132056 | 15.17405 | 2.159892 | 4.93
2024-04-26 22:00 | 1 | 42.05201 | 0.5731458 | 3.083465 | 15.41698 | 0.0541725 | 4.748
2024-04-26 23:00 | 1 | 42.05141 | 0.577696 | 3.109816 | 15.2271 | 1.30519 | 4.09
2024-04-27 | 1 | 42.05736 | 0.5357816 | 2.917002 | 14.70629 | 2.144448 | 3.903
2024-04-27 01:00 | 1 | 42.05612 | 0.5780175 | 3.111401 | 14.00465 | 2.144448 | 3.07
2024-04-27 02:00 | 1 | 42.05512 | 0.6202611 | 3.337809 | 14.31766 | 2.144448 | 2.987167
2024-04-27 03:00 | 1 | 42.05732 | 0.5828366 | 3.135391 | 14.42338 | 2.144448 | 2.36
2024-04-27 04:00 | 1 | 42.058 | 0.5909838 | 3.185597 | 14.53344 | 2.144448 | 2.319
2024-04-27 05:00 | 1 | 41.78166 | 0.4870921 | 2.63448 | 13.47414 | 2.144448 | 1.95