## Tabelle1
| 12C300_5.SMO | 11F111-2.PV | 11F001-1.PV | 11F002_2.IN | 11M101.PV | 21H001_1.PV | ANA_01150_PB
| ANZEIGE REAKTOR IN BETRIEB | MATERIALAUFGABE REAKTOR | FEINKOHLE DOSIERUNG | SOLLWERT FUER FLUGSTAUB | FEUCHTEREGELUNG | Austrag Flugstaubmenge 21B001 | Schlacke Schlackenstich
|  | T/H | T/H | T/H | % H2O | t/h | %
Zeitstempel | Durchschnitt | Durchschnitt | Durchschnitt | Durchschnitt | Durchschnitt | Durchschnitt | Durchschnitt
2024-04-29 06:00 | 1 | 38.34829 | 0.4602377 | 2.742176 | 12.38308 | 1.509948 | 3.5
2024-04-29 07:00 | 1 | 42.0631 | 0.4168052 | 2.660258 | 12.5834 | 1.509948 | 3.490333
2024-04-29 08:00 | 1 | 42.06303 | 0.4351373 | 2.841173 | 11.42744 | 1.509948 | 3.49
2024-04-29 09:00 | 1 | 42.06061 | 0.4207629 | 2.951914 | 10.70059 | 1.509948 | 4.11
2024-04-29 10:00 | 1 | 42.05839 | 0.4216168 | 2.956323 | 11.8884 | 1.509948 | 4.0825
2024-04-29 11:00 | 1 | 42.06646 | 0.4223408 | 2.962141 | 11.65144 | 1.509948 | 3.56
2024-04-29 12:00 | 1 | 42.06363 | 0.4160868 | 2.926228 | 10.73556 | 1.509948 | 3.56
2024-04-29 13:00 | 1 | 41.60042 | 0.3876265 | 2.744785 | 10.49541 | 1.177202 | 3.982833
2024-04-29 14:00 | 1 | 36.91095 | 0.3151143 | 3.107372 | 10.60524 | 0 | 3.99
2024-04-29 15:00 | 0.09175333 | 1.085831 | 0.004610038 | 0 | 4.406958 | 0 | 4.8115
2024-04-29 16:00 | 0 | 0 | 0.004610038 | 0 | 4.310157 | 0 | 4.92
2024-04-29 17:00 | 0 | 0 | 0.004610038 | 0 | 4.310157 | 0 | 4.92
2024-04-29 18:00 | 0 | 0 | 0.004610038 | 0 | 4.310157 | 0 | 4.92
2024-04-29 19:00 | 0 | 0 | 0.004610038 | 0 | 4.310157 | 0 | 4.92
2024-04-29 20:00 | 0.6572039 | 5.617096 | 0.1244053 | 1.463678 | 7.669304 | 0 | 4.92
2024-04-29 21:00 | 1 | 35.11724 | 0.3517815 | 2.494248 | 10.08974 | 1.037821 | 4.92
2024-04-29 22:00 | 1 | 41.63233 | 0.4307707 | 4.160449 | 10.79278 | 1.499256 | 4.92
2024-04-29 23:00 | 1 | 42.07224 | 0.4318498 | 3.916597 | 10.20442 | 1.499256 | 29.7625
2024-04-30 | 1 | 42.06519 | 0.5186566 | 4.330385 | 10.51038 | 1.499256 | 27.63133
2024-04-30 01:00 | 1 | 42.06583 | 0.5186804 | 4.322609 | 10.20029 | 1.499256 | 5.28
2024-04-30 02:00 | 1 | 42.06949 | 0.4962467 | 4.778818 | 10.10682 | 1.499256 | 5.181
2024-04-30 03:00 | 1 | 42.06858 | 0.4937805 | 5.348213 | 9.484202 | 1.499256 | 4.29
2024-04-30 04:00 | 1 | 42.0661 | 0.4981315 | 5.386742 | 9.576877 | 1.499256 | 4.2135
2024-04-30 05:00 | 1 | 42.0664 | 0.5022657 | 5.641211 | 9.403339 | 1.499256 | 3.78