## Tabelle1
| 12C300_5.SMO | 11F111-2.PV | 11F001-1.PV | 11F002_2.IN | 11M101.PV | 21H001_1.PV | ANA_01150_PB
| ANZEIGE REAKTOR IN BETRIEB | MATERIALAUFGABE REAKTOR | FEINKOHLE DOSIERUNG | SOLLWERT FUER FLUGSTAUB | FEUCHTEREGELUNG | Austrag Flugstaubmenge 21B001 | Schlacke Schlackenstich
|  | T/H | T/H | T/H | % H2O | t/h | %
Zeitstempel | Durchschnitt | Durchschnitt | Durchschnitt | Durchschnitt | Durchschnitt | Durchschnitt | Durchschnitt
2024-04-30 06:00 | 1 | 42.06711 | 0.4451984 | 5.803782 | 9.992505 | 1.499256 | 3.78
2024-04-30 07:00 | 1 | 42.06777 | 0.3748859 | 4.798571 | 10.503 | 1.499256 | 3.7895
2024-04-30 08:00 | 1 | 42.06063 | 0.4507547 | 3.615729 | 11.25741 | 1.499256 | 3.79
2024-04-30 09:00 | 1 | 42.06763 | 0.4481685 | 3.592859 | 11.70701 | 1.499256 | 4.462
2024-04-30 10:00 | 1 | 42.06831 | 0.4597173 | 3.687591 | 11.1477 | 1.499256 | 4.51
2024-04-30 11:00 | 1 | 42.06979 | 0.4371918 | 3.507089 | 10.71117 | 1.499256 | 3.808
2024-04-30 12:00 | 1 | 42.06755 | 0.3989013 | 3.505396 | 11.47195 | 1.499256 | 3.332167
2024-04-30 13:00 | 1 | 42.06422 | 0.3675129 | 3.306353 | 9.790454 | 1.499256 | 1.56
2024-04-30 14:00 | 1 | 42.07446 | 0.4109925 | 3.660422 | 10.21659 | 1.499256 | 1.56
2024-04-30 15:00 | 1 | 42.06781 | 0.3884933 | 3.807343 | 9.993734 | 1.499256 | 1.612
2024-04-30 16:00 | 1 | 42.0753 | 0.345898 | 3.566129 | 11.05782 | 1.499256 | 1.64
2024-04-30 17:00 | 1 | 42.06927 | 0.3450069 | 4.328842 | 11.12402 | 1.499256 | 2.117
2024-04-30 18:00 | 1 | 42.07349 | 0.3627807 | 4.539518 | 10.93305 | 1.499256 | 2.17
2024-04-30 19:00 | 1 | 42.07256 | 0.322467 | 4.227951 | 10.82936 | 1.499256 | 2.104
2024-04-30 20:00 | 1 | 42.07494 | 0.3112467 | 4.138531 | 11.2488 | 1.499256 | 2.08
2024-04-30 21:00 | 1 | 42.07213 | 0.3028576 | 4.340194 | 11.59462 | 1.499256 | 2.049333
2024-04-30 22:00 | 1 | 42.0778 | 0.2937909 | 4.212535 | 11.40725 | 1.499256 | 2.134
2024-04-30 23:00 | 1 | 41.81404 | 0.2968003 | 4.249634 | 10.43627 | 1.499256 | 3.45
2024-05-01 | 1 | 42.07345 | 0.3129314 | 4.494706 | 10.34019 | 1.499256 | 3.45
2024-05-01 01:00 | 1 | 42.07091 | 0.3157379 | 4.521918 | 10.44146 | 1.499256 | 3.391
2024-05-01 02:00 | 1 | 42.07255 | 0.3095405 | 4.433115 | 10.77759 | 1.499256 | 3.3595
2024-05-01 03:00 | 1 | 42.07796 | 0.3015254 | 4.309437 | 9.813718 | 1.499256 | 2.78
2024-05-01 04:00 | 1 | 42.07174 | 0.2840463 | 4.059801 | 10.41113 | 1.499256 | 2.7845
2024-05-01 05:00 | 1 | 42.0713 | 0.2969341 | 4.260857 | 9.466242 | 1.499256 | 2.87