## Tabelle1
| 12C300_5.SMO | 11F111-2.PV | 11F001-1.PV | 11F002_2.IN | 11M101.PV | 21H001_1.PV | ANA_01150_PB
| ANZEIGE REAKTOR IN BETRIEB | MATERIALAUFGABE REAKTOR | FEINKOHLE DOSIERUNG | SOLLWERT FUER FLUGSTAUB | FEUCHTEREGELUNG | Austrag Flugstaubmenge 21B001 | Schlacke Schlackenstich
|  | T/H | T/H | T/H | % H2O | t/h | %
Zeitstempel | Durchschnitt | Durchschnitt | Durchschnitt | Durchschnitt | Durchschnitt | Durchschnitt | Durchschnitt
2024-10-02 06:00 | 1 | 40.09235 | 0.619242 | 3.305649 | 0.09345186 | 1.054668 | 4.94
2024-10-02 07:00 | 1 | 40.09973 | 0.6345263 | 3.30352 | 0.09345186 | 1.494828 | 11.78133
2024-10-02 08:00 | 1 | 40.06434 | 0.6709229 | 3.839847 | 0.09345186 | 0.5719397 | 12.27
2024-10-02 09:00 | 1 | 40.09452 | 0.6667722 | 3.762539 | 0.09345186 | 1.50012 | 10.44133
2024-10-02 10:00 | 1 | 41.13064 | 0.6476093 | 3.095304 | 0.09345186 | 1.50012 | 9.332
2024-10-02 11:00 | 1 | 42.07458 | 0.6987719 | 3.25133 | 0.09345186 | 0.8707826 | 7.4
2024-10-02 12:00 | 1 | 42.0784 | 0.6939502 | 3.858596 | 0.09345186 | 1.130546 | 7.4
2024-10-02 13:00 | 1 | 42.07742 | 0.6957709 | 3.972515 | 0.09345186 | 1.500552 | 3.862667
2024-10-02 14:00 | 1 | 42.07729 | 0.6648432 | 3.797709 | 0.09345186 | 1.500552 | 3.61
2024-10-02 15:00 | 1 | 42.07946 | 0.6398418 | 3.656897 | 0.09345186 | 1.500552 | 5.215333
2024-10-02 16:00 | 1 | 42.07368 | 0.6433207 | 3.68119 | 0.09345186 | 1.500552 | 5.33
2024-10-02 17:00 | 1 | 42.07373 | 0.6915104 | 3.95476 | 0.09345186 | 1.22165 | 5.341
2024-10-02 18:00 | 1 | 42.07982 | 0.6894717 | 3.948373 | 0.09345186 | 1.50174 | 5.55
2024-10-02 19:00 | 1 | 42.07649 | 0.6776956 | 3.853384 | 0.09345186 | 1.50174 | 5.55
2024-10-02 20:00 | 1 | 42.08286 | 0.6309188 | 3.605953 | 0.09345186 | 1.50174 | 5.422167
2024-10-02 21:00 | 1 | 42.07487 | 0.6751154 | 3.858516 | 0.09345186 | 1.50174 | 4.96
2024-10-02 22:00 | 1 | 41.97572 | 0.6935111 | 3.963343 | 0.09345186 | 1.50174 | 4.96
2024-10-02 23:00 | 1 | 40.10162 | 0.6353597 | 3.632956 | 3.552752 | 1.017151 | 5.580667
2024-10-03 | 1 | 40.49303 | 0.6713177 | 3.843825 | 11.30367 | 1.388591 | 5.72
2024-10-03 01:00 | 1 | 42.08022 | 0.6404406 | 3.665077 | 11.1159 | 1.22275 | 5.72
2024-10-03 02:00 | 1 | 42.08355 | 0.6426558 | 3.669762 | 11.07752 | 1.298205 | 11.021
2024-10-03 03:00 | 1 | 42.07837 | 0.6531377 | 3.722791 | 11.55872 | 1.494612 | 11.3
2024-10-03 04:00 | 1 | 42.07842 | 0.6425872 | 3.290952 | 11.46327 | 1.494612 | 11.09833
2024-10-03 05:00 | 1 | 42.0772 | 0.649946 | 1.640703 | 11.43293 | 1.494612 | 5.25