## Tabelle1
| 12C300_5.SMO | 11F111-2.PV | 11F001-1.PV | 11F002_2.IN | 11M101.PV | 21H001_1.PV | ANA_01150_PB
| ANZEIGE REAKTOR IN BETRIEB | MATERIALAUFGABE REAKTOR | FEINKOHLE DOSIERUNG | SOLLWERT FUER FLUGSTAUB | FEUCHTEREGELUNG | Austrag Flugstaubmenge 21B001 | Schlacke Schlackenstich
|  | T/H | T/H | T/H | % H2O | t/h | %
Zeitstempel | Durchschnitt | Durchschnitt | Durchschnitt | Durchschnitt | Durchschnitt | Durchschnitt | Durchschnitt
2024-10-03 06:00 | 1 | 42.07634 | 0.7599253 | 2.70896 | 14.37592 | 1.24726 | 5.25
2024-10-03 07:00 | 1 | 40.39484 | 0.7003198 | 2.506212 | 15.04699 | 1.492344 | 5.091667
2024-10-03 08:00 | 1 | 42.07596 | 0.6977857 | 2.490832 | 14.07411 | 1.492344 | 4.75
2024-10-03 09:00 | 1 | 42.0727 | 0.7010516 | 2.507365 | 14.61789 | 0.9363581 | 4.75
2024-10-03 10:00 | 1 | 42.07309 | 0.6688864 | 2.389976 | 15.40978 | 1.375029 | 5.149
2024-10-03 11:00 | 1 | 42.07355 | 0.7197315 | 2.365449 | 14.3771 | 1.5012 | 5.17
2024-10-03 12:00 | 1 | 42.07204 | 0.7329339 | 1.927463 | 12.74012 | 0.1152119 | 5.1875
2024-10-03 13:00 | 1 | 42.0754 | 0.6950698 | 2.16785 | 12.75259 | 0 | 5.2
2024-10-03 14:00 | 1 | 42.07402 | 0.688445 | 2.454023 | 11.93924 | 0 | 5.168667
2024-10-03 15:00 | 1 | 42.05248 | 0.6645428 | 2.379553 | 14.1545 | 0 | 4.26
2024-10-03 16:00 | 1 | 42.07361 | 0.690893 | 2.467427 | 14.2674 | 0.8792805 | 4.26
2024-10-03 17:00 | 1 | 42.0734 | 0.6914605 | 2.468431 | 12.88244 | 1.488024 | 3.9625
2024-10-03 18:00 | 1 | 42.07704 | 0.700326 | 2.505697 | 12.2982 | 1.488024 | 3.91
2024-10-03 19:00 | 1 | 42.07157 | 0.7187661 | 2.568716 | 12.65145 | 1.488024 | 3.91
2024-10-03 20:00 | 1 | 42.08223 | 0.6683099 | 2.391762 | 12.83132 | 1.488024 | 3.522667
2024-10-03 21:00 | 1 | 42.07186 | 0.7001648 | 2.499256 | 12.49542 | 1.488024 | 2.25
2024-10-03 22:00 | 1 | 42.07482 | 0.715146 | 2.548544 | 11.51629 | 1.488024 | 2.25
2024-10-03 23:00 | 1 | 42.07951 | 0.6763564 | 2.418074 | 11.71207 | 1.488024 | 3.36
2024-10-04 | 1 | 42.07475 | 0.6770171 | 2.526415 | 12.42987 | 1.488024 | 3.36
2024-10-04 01:00 | 1 | 42.07579 | 0.7117651 | 3.555737 | 11.91511 | 1.488024 | 3.54
2024-10-04 02:00 | 1 | 42.07363 | 0.6769057 | 3.382697 | 11.84431 | 1.488024 | 4.56
2024-10-04 03:00 | 1 | 42.0792 | 0.6629714 | 3.317195 | 13.23281 | 1.488024 | 4.56
2024-10-04 04:00 | 1 | 42.07561 | 0.6670668 | 3.330328 | 12.82933 | 1.488024 | 4.708
2024-10-04 05:00 | 1 | 42.07762 | 0.6552807 | 2.256379 | 12.27092 | 1.488024 | 5.67