## Tabelle1
| 12C300_5.SMO | 11F111-2.PV | 11F001-1.PV | 11F002_2.IN | 11M101.PV | 21H001_1.PV | ANA_01150_PB
| ANZEIGE REAKTOR IN BETRIEB | MATERIALAUFGABE REAKTOR | FEINKOHLE DOSIERUNG | SOLLWERT FUER FLUGSTAUB | FEUCHTEREGELUNG | Austrag Flugstaubmenge 21B001 | Schlacke Schlackenstich
|  | T/H | T/H | T/H | % H2O | t/h | %
Zeitstempel | Durchschnitt | Durchschnitt | Durchschnitt | Durchschnitt | Durchschnitt | Durchschnitt | Durchschnitt
2024-10-04 06:00 | 1 | 42.07328 | 0.7233632 | 2.117122 | 13.0926 | 1.488024 | 5.67
2024-10-04 07:00 | 1 | 41.94047 | 0.6662069 | 2.050366 | 13.53561 | 1.488024 | 4.667
2024-10-04 08:00 | 1 | 42.07241 | 0.6141751 | 1.891029 | 14.2535 | 1.488024 | 4.49
2024-10-04 09:00 | 1 | 42.07012 | 0.5788757 | 1.785066 | 14.61592 | 1.488024 | 4.49
2024-10-04 10:00 | 1 | 41.80286 | 0.6796643 | 4.68655 | 12.69581 | 1.488024 | 4.6
2024-10-04 11:00 | 1 | 43.08682 | 0.6185227 | 4.757168 | 9.523497 | 1.275442 | 4.61
2024-10-04 12:00 | 1 | 45.05868 | 0.6870812 | 3.804694 | 11.42857 | 1.491903 | 6.149
2024-10-04 13:00 | 1 | 45.05666 | 0.7272287 | 2.808433 | 11.54639 | 1.50336 | 7.04
2024-10-04 14:00 | 1 | 45.05655 | 0.7737952 | 2.862491 | 10.89462 | 1.318433 | 7.04
2024-10-04 15:00 | 1 | 45.05403 | 0.7253894 | 2.581181 | 11.84345 | 1.492668 | 6.662
2024-10-04 16:00 | 1 | 45.05575 | 0.7422853 | 2.646957 | 12.27325 | 1.376514 | 6.41
2024-10-04 17:00 | 1 | 45.05585 | 0.7400273 | 2.64555 | 12.71022 | 1.48932 | 6.345
2024-10-04 18:00 | 1 | 45.06001 | 0.7364317 | 2.630486 | 12.40386 | 1.475423 | 5.76
2024-10-04 19:00 | 1 | 45.01201 | 0.6884649 | 2.449809 | 12.25926 | 0.9082455 | 5.76
2024-10-04 20:00 | 1 | 44.6346 | 0.7524531 | 3.060915 | 12.38594 | 1.346573 | 5.848
2024-10-04 21:00 | 1 | 45.0542 | 0.762963 | 3.268059 | 12.32723 | 1.502064 | 5.88
2024-10-04 22:00 | 1 | 45.05635 | 0.6834172 | 2.926209 | 12.59912 | 1.502064 | 6.522833
2024-10-04 23:00 | 1 | 45.05741 | 0.727828 | 3.118828 | 12.69455 | 1.502064 | 11.39
2024-10-05 | 1 | 45.05699 | 0.7539789 | 3.236654 | 12.56533 | 1.502064 | 11.39
2024-10-05 01:00 | 1 | 45.05007 | 0.7116804 | 3.046964 | 13.11522 | 1.502064 | 10.83933
2024-10-05 02:00 | 1 | 45.05903 | 0.7003154 | 3.003897 | 13.07796 | 1.502064 | 7.26
2024-10-05 03:00 | 1 | 45.05527 | 0.7382285 | 3.166345 | 11.60611 | 1.502064 | 7.26
2024-10-05 04:00 | 1 | 45.05658 | 0.788012 | 3.370704 | 11.77694 | 1.502064 | 7.039167
2024-10-05 05:00 | 1 | 45.0542 | 0.7469452 | 3.198503 | 11.91583 | 1.502064 | 7.01