## Tabelle1
| 12C300_5.SMO | 11F111-2.PV | 11F001-1.PV | 11F002_2.IN | 11M101.PV | 21H001_1.PV | ANA_01150_PB
| ANZEIGE REAKTOR IN BETRIEB | MATERIALAUFGABE REAKTOR | FEINKOHLE DOSIERUNG | SOLLWERT FUER FLUGSTAUB | FEUCHTEREGELUNG | Austrag Flugstaubmenge 21B001 | Schlacke Schlackenstich
|  | T/H | T/H | T/H | % H2O | t/h | %
Zeitstempel | Durchschnitt | Durchschnitt | Durchschnitt | Durchschnitt | Durchschnitt | Durchschnitt | Durchschnitt
2024-10-05 06:00 | 1 | 45.05634 | 0.7053095 | 3.0574 | 12.09986 | 1.502064 | 7.01
2024-10-05 07:00 | 1 | 45.05536 | 0.6677091 | 2.997329 | 12.40814 | 1.502064 | 6.580667
2024-10-05 08:00 | 1 | 44.96701 | 0.7171385 | 2.203456 | 12.63492 | 1.502064 | 6.45
2024-10-05 09:00 | 1 | 45.05163 | 0.7507591 | 2.306165 | 11.72575 | 1.502064 | 6.45
2024-10-05 10:00 | 1 | 45.05283 | 0.7492868 | 2.300357 | 13.22448 | 1.502064 | 6.233333
2024-10-05 11:00 | 1 | 45.05036 | 0.7195012 | 2.212984 | 13.14148 | 1.502064 | 6.2
2024-10-05 12:00 | 1 | 44.64139 | 0.6753529 | 2.076607 | 12.98012 | 1.339126 | 7.475
2024-10-05 13:00 | 1 | 44.23701 | 0.6632132 | 2.049193 | 11.74088 | 1.49202 | 8.75
2024-10-05 14:00 | 1 | 45.0551 | 0.7613184 | 3.88798 | 12.21451 | 1.300779 | 8.75
2024-10-05 15:00 | 1 | 43.16571 | 0.7831814 | 2.967759 | 11.91719 | 1.50174 | 7.582
2024-10-05 16:00 | 1 | 45.05125 | 0.8014589 | 3.594513 | 11.80562 | 1.50174 | 6.56
2024-10-05 17:00 | 1 | 45.05161 | 0.773535 | 2.579274 | 11.82685 | 1.50174 | 6.56
2024-10-05 18:00 | 1 | 45.05375 | 0.7343416 | 2.44841 | 11.34194 | 1.50174 | 7.111
2024-10-05 19:00 | 1 | 45.05666 | 0.816608 | 2.731258 | 11.63066 | 1.248057 | 7.13
2024-10-05 20:00 | 1 | 45.05544 | 0.8404948 | 3.014713 | 12.12864 | 1.502712 | 6.9665
2024-10-05 21:00 | 1 | 45.05226 | 0.7806466 | 2.832282 | 12.14081 | 1.502712 | 6.04
2024-10-05 22:00 | 1 | 45.05915 | 0.7701249 | 2.566853 | 12.14335 | 1.502712 | 6.08
2024-10-05 23:00 | 1 | 45.05424 | 0.8275907 | 2.756012 | 12.97349 | 1.502712 | 7.24
2024-10-06 | 1 | 45.05666 | 0.8406415 | 2.795473 | 11.61906 | 1.502712 | 7.24
2024-10-06 01:00 | 1 | 45.05893 | 0.7532065 | 2.509095 | 10.7719 | 1.502712 | 6.815333
2024-10-06 02:00 | 1 | 45.05428 | 0.7814103 | 2.605815 | 11.14108 | 1.502712 | 5.28
2024-10-06 03:00 | 1 | 45.05242 | 0.807518 | 2.687476 | 11.39083 | 1.502712 | 5.28
2024-10-06 04:00 | 1 | 45.05366 | 0.8494029 | 2.832074 | 11.07931 | 1.502712 | 3.364667
2024-10-06 05:00 | 1 | 45.05813 | 0.84166 | 2.809661 | 10.76466 | 1.502712 | 3.07