## Tabelle1
| 12C300_5.SMO | 11F111-2.PV | 11F001-1.PV | 11F002_2.IN | 11M101.PV | 21H001_1.PV | ANA_01150_PB
| ANZEIGE REAKTOR IN BETRIEB | MATERIALAUFGABE REAKTOR | FEINKOHLE DOSIERUNG | SOLLWERT FUER FLUGSTAUB | FEUCHTEREGELUNG | Austrag Flugstaubmenge 21B001 | Schlacke Schlackenstich
|  | T/H | T/H | T/H | % H2O | t/h | %
Zeitstempel | Durchschnitt | Durchschnitt | Durchschnitt | Durchschnitt | Durchschnitt | Durchschnitt | Durchschnitt
2024-10-06 06:00 | 1 | 45.0498 | 0.8363202 | 2.787497 | 11.06983 | 1.497343 | 3.07
2024-10-06 07:00 | 1 | 45.06058 | 0.7781532 | 2.594572 | 11.53011 | 1.401526 | 5.161
2024-10-06 08:00 | 1 | 43.34056 | 0.7853236 | 2.61735 | 11.88625 | 1.501416 | 5.53
2024-10-06 09:00 | 1 | 43.06388 | 0.780101 | 2.600518 | 11.73068 | 1.501416 | 5.53
2024-10-06 10:00 | 1 | 42.6158 | 0.7794245 | 2.599341 | 12.1009 | 1.501416 | 5.538
2024-10-06 11:00 | 1 | 44.96985 | 0.7826457 | 2.605859 | 13.10061 | 1.501416 | 5.54
2024-10-06 12:00 | 1 | 45.0598 | 0.8102381 | 2.697784 | 11.90262 | 1.501416 | 5.54
2024-10-06 13:00 | 1 | 45.05702 | 0.8413283 | 2.803825 | 12.01075 | 1.501416 | 6.74
2024-10-06 14:00 | 1 | 45.05541 | 0.7928227 | 2.647764 | 12.10577 | 0.5969549 | 7.14
2024-10-06 15:00 | 1 | 45.05601 | 0.8805684 | 2.940179 | 12.01271 | 1.020988 | 9.5295
2024-10-06 16:00 | 1 | 45.05647 | 0.8158601 | 2.718206 | 12.15248 | 1.496556 | 9.57
2024-10-06 17:00 | 1 | 45.05417 | 0.8213533 | 2.735373 | 12.05578 | 1.496556 | 4.137333
2024-10-06 18:00 | 1 | 45.05908 | 0.7671503 | 2.559659 | 12.35397 | 1.233137 | 3.95
2024-10-06 19:00 | 1 | 44.69341 | 0.7485385 | 2.49122 | 12.02192 | 1.491588 | 4.46
2024-10-06 20:00 | 1 | 45.06117 | 0.7947428 | 2.647501 | 12.01129 | 1.32905 | 4.55
2024-10-06 21:00 | 1 | 45.06108 | 0.7892674 | 2.630116 | 11.5309 | 1.447417 | 5.069167
2024-10-06 22:00 | 1 | 45.06005 | 0.8249354 | 2.748181 | 11.3293 | 1.125612 | 5.44
2024-10-06 23:00 | 1 | 45.0563 | 0.8214037 | 2.732938 | 11.54004 | 1.492452 | 5.34
2024-10-07 | 1 | 45.06438 | 0.8192877 | 3.044692 | 11.95386 | 1.434914 | 4.44
2024-10-07 01:00 | 1 | 45.05678 | 0.8213498 | 2.73331 | 12.78324 | 1.501308 | 4.468
2024-10-07 02:00 | 1 | 45.06024 | 0.7583991 | 3.006363 | 12.22935 | 1.501308 | 4.68
2024-10-07 03:00 | 1 | 45.05891 | 0.7571668 | 3.034881 | 11.84944 | 1.501308 | 4.68
2024-10-07 04:00 | 1 | 45.05867 | 0.7908269 | 3.162744 | 12.7794 | 1.501308 | 4.566
2024-10-07 05:00 | 1 | 45.06055 | 0.8236273 | 3.293138 | 11.67549 | 1.210454 | 4.3