## Tabelle1
| 12C300_5.SMO | 11F111-2.PV | 11F001-1.PV | 11F002_2.IN | 11M101.PV | 21H001_1.PV | ANA_01150_PB
| ANZEIGE REAKTOR IN BETRIEB | MATERIALAUFGABE REAKTOR | FEINKOHLE DOSIERUNG | SOLLWERT FUER FLUGSTAUB | FEUCHTEREGELUNG | Austrag Flugstaubmenge 21B001 | Schlacke Schlackenstich
|  | T/H | T/H | T/H | % H2O | t/h | %
Zeitstempel | Durchschnitt | Durchschnitt | Durchschnitt | Durchschnitt | Durchschnitt | Durchschnitt | Durchschnitt
2024-10-07 06:00 | 1 | 45.06155 | 0.7824534 | 3.132952 | 11.33828 | 1.501848 | 4.3
2024-10-07 07:00 | 1 | 37.49485 | 0.6571542 | 2.603288 | 11.70247 | 1.440287 | 5.4
2024-10-07 08:00 | 1 | 43.79213 | 0.7723013 | 3.092348 | 11.61416 | 1.502064 | 5.62
2024-10-07 09:00 | 1 | 45.05478 | 0.8246149 | 3.300616 | 11.3603 | 1.502064 | 5.515
2024-10-07 10:00 | 1 | 45.05893 | 0.800328 | 3.203102 | 12.758 | 1.502064 | 4.57
2024-10-07 11:00 | 1 | 45.05829 | 0.8148061 | 3.262982 | 11.85987 | 1.502064 | 4.57
2024-10-07 12:00 | 1 | 45.06654 | 0.7915738 | 3.170219 | 11.04671 | 1.502064 | 5.705833
2024-10-07 13:00 | 1 | 45.06045 | 0.8094887 | 3.236385 | 10.81536 | 1.502064 | 6.02
2024-10-07 14:00 | 1 | 45.06193 | 0.8102423 | 3.247905 | 10.77813 | 1.502064 | 6.02
2024-10-07 15:00 | 1 | 45.06072 | 0.791347 | 3.242657 | 10.94995 | 1.502064 | 4.75
2024-10-07 16:00 | 1 | 44.64367 | 0.7547548 | 3.233869 | 10.87022 | 1.502064 | 4.75
2024-10-07 17:00 | 1 | 45.06116 | 0.7576241 | 3.241124 | 10.55064 | 1.502064 | 2.621167
2024-10-07 18:00 | 1 | 45.06059 | 0.7520046 | 3.242372 | 11.24668 | 1.502064 | 2.3925
2024-10-07 19:00 | 1 | 45.0622 | 0.6778571 | 3.128951 | 11.66478 | 1.502064 | 2.97
2024-10-07 20:00 | 1 | 45.06557 | 0.7268111 | 3.357145 | 8.052239 | 1.502064 | 2.97
2024-10-07 21:00 | 1 | 45.06402 | 0.6642126 | 3.086555 | 10.29972 | 1.502064 | 4.323333
2024-10-07 22:00 | 1 | 45.06575 | 0.6956195 | 2.754354 | 3.078691 | 1.409022 | 4.42
2024-10-07 23:00 | 1 | 45.0643 | 0.6932101 | 2.663527 | 6.4735 | 1.495908 | 6.636833
2024-10-08 | 1 | 45.06431 | 0.7015697 | 2.693279 | 0.2409894 | 1.495908 | 7.25
2024-10-08 01:00 | 1 | 45.06518 | 0.6904128 | 2.656805 | 7.195543 | 1.495908 | 7.25
2024-10-08 02:00 | 1 | 45.06611 | 0.7214545 | 3.264251 | 8.494191 | 1.495908 | 8.1
2024-10-08 03:00 | 1 | 45.06862 | 0.6977059 | 3.197453 | 11.07069 | 1.495908 | 8.1
2024-10-08 04:00 | 1 | 45.06288 | 0.7506454 | 3.220234 | 10.64897 | 1.495908 | 7.908
2024-10-08 05:00 | 1 | 45.06636 | 0.7734378 | 3.322321 | 7.813679 | 1.495908 | 7.86