## Tabelle1
| 12C300_5.SMO | 11F111-2.PV | 11F001-1.PV | 11F002_2.IN | 11M101.PV | 21H001_1.PV | ANA_01150_PB
| ANZEIGE REAKTOR IN BETRIEB | MATERIALAUFGABE REAKTOR | FEINKOHLE DOSIERUNG | SOLLWERT FUER FLUGSTAUB | FEUCHTEREGELUNG | Austrag Flugstaubmenge 21B001 | Schlacke Schlackenstich
|  | T/H | T/H | T/H | % H2O | t/h | %
Zeitstempel | Durchschnitt | Durchschnitt | Durchschnitt | Durchschnitt | Durchschnitt | Durchschnitt | Durchschnitt
2024-10-08 06:00 | 1 | 45.06832 | 0.7340188 | 3.147308 | 0.07845887 | 1.495908 | 7.836167
2024-10-08 07:00 | 1 | 38.22364 | 0.6711686 | 2.864907 | 0.01560715 | 1.495908 | 6.43
2024-10-08 08:00 | 1 | 45.05338 | 0.7558422 | 3.657282 | 0.01560715 | 1.495908 | 6.43
2024-10-08 09:00 | 1 | 45.06875 | 0.7643432 | 3.822895 | 0.3961766 | 1.495908 | 6.43
2024-10-08 10:00 | 1 | 45.06777 | 0.7789286 | 3.89206 | 4.271087 | 1.495908 | 3.027667
2024-10-08 11:00 | 1 | 45.06603 | 0.7232075 | 3.635474 | 10.95283 | 1.495908 | 2.97
2024-10-08 12:00 | 1 | 44.55103 | 0.7239515 | 3.617792 | 10.82416 | 1.495908 | 3.173667
2024-10-08 13:00 | 1 | 45.06859 | 0.7522868 | 3.764783 | 11.11318 | 1.495908 | 3.23
2024-10-08 14:00 | 1 | 45.07044 | 0.7103592 | 3.544794 | 10.82314 | 1.495908 | 3.23
2024-10-08 15:00 | 1 | 45.06713 | 0.7437554 | 3.722579 | 10.11871 | 1.495908 | 8.8895
2024-10-08 16:00 | 1 | 45.06487 | 0.7382967 | 3.693582 | 11.15549 | 1.495908 | 10.16
2024-10-08 17:00 | 1 | 45.06881 | 0.6800053 | 4.071737 | 11.5214 | 1.495908 | 10.16
2024-10-08 18:00 | 1 | 44.33399 | 0.6662706 | 4.493166 | 11.51865 | 1.495908 | 8.452
2024-10-08 19:00 | 1 | 45.06577 | 0.6903069 | 4.767128 | 11.69813 | 1.495908 | 8.33
2024-10-08 20:00 | 1 | 45.06884 | 0.6574469 | 4.328507 | 11.82119 | 1.495908 | 12.266
2024-10-08 21:00 | 1 | 40.18777 | 0.6685081 | 2.633772 | 12.82133 | 1.495908 | 17.045
2024-10-08 22:00 | 1 | 40.16751 | 0.7504623 | 2.507265 | 12.21123 | 0.9841281 | 18.31
2024-10-08 23:00 | 1 | 44.76565 | 0.8204749 | 2.747155 | 11.84664 | 1.49958 | 18.31
2024-10-09 | 1 | 45.06766 | 0.761084 | 2.73007 | 12.11229 | 0.8869539 | 16.989
2024-10-09 01:00 | 1 | 45.06331 | 0.7855316 | 2.810313 | 12.01775 | 1.499256 | 5.1
2024-10-09 02:00 | 1 | 45.07077 | 0.7447857 | 3.0166 | 12.02119 | 1.499256 | 5.1
2024-10-09 03:00 | 1 | 45.06651 | 0.7378769 | 3.159718 | 11.88019 | 1.499256 | 3.793333
2024-10-09 04:00 | 1 | 45.06724 | 0.7460944 | 3.21338 | 12.09887 | 1.284761 | 3.7
2024-10-09 05:00 | 1 | 45.06864 | 0.7536124 | 2.854598 | 11.42316 | 1.493539 | 3.924