## Tabelle1
| 12C300_5.SMO | 11F111-2.PV | 11F001-1.PV | 11F002_2.IN | 11M101.PV | 21H001_1.PV | ANA_01150_PB
| ANZEIGE REAKTOR IN BETRIEB | MATERIALAUFGABE REAKTOR | FEINKOHLE DOSIERUNG | SOLLWERT FUER FLUGSTAUB | FEUCHTEREGELUNG | Austrag Flugstaubmenge 21B001 | Schlacke Schlackenstich
|  | T/H | T/H | T/H | % H2O | t/h | %
Zeitstempel | Durchschnitt | Durchschnitt | Durchschnitt | Durchschnitt | Durchschnitt | Durchschnitt | Durchschnitt
2024-10-12 06:00 | 1 | 45.05861 | 0.7331375 | 3.662402 | 11.7773 | 1.440567 | 5.07
2024-10-12 07:00 | 1 | 41.48813 | 0.685507 | 3.432778 | 11.75824 | 1.495152 | 16.253
2024-10-12 08:00 | 1 | 45.05706 | 0.7369895 | 3.684739 | 12.09116 | 1.495152 | 17.73
2024-10-12 09:00 | 1 | 45.05217 | 0.8015155 | 4.006493 | 12.02916 | 1.495152 | 17.3625
2024-10-12 10:00 | 1 | 45.05513 | 0.7815059 | 3.909086 | 12.43624 | 1.495152 | 17.28
2024-10-12 11:00 | 1 | 45.05311 | 0.770167 | 3.431223 | 11.76474 | 1.495152 | 16.88167
2024-10-12 12:00 | 1 | 45.05473 | 0.7718284 | 3.304221 | 11.2865 | 1.495152 | 14.89
2024-10-12 13:00 | 1 | 45.05321 | 0.7746715 | 3.28445 | 11.29292 | 1.457604 | 14.89
2024-10-12 14:00 | 1 | 45.05385 | 0.7830949 | 3.133199 | 11.61966 | 1.501956 | 8.442
2024-10-12 15:00 | 1 | 45.05255 | 0.8463261 | 4.422227 | 11.05315 | 1.501956 | 4.97
2024-10-12 16:00 | 1 | 45.0506 | 0.8187418 | 4.355306 | 11.99073 | 2.09555 | 4.915833
2024-10-12 17:00 | 1 | 45.04983 | 0.7964922 | 4.242181 | 12.09356 | 2.157948 | 4.72
2024-10-12 18:00 | 1 | 45.05847 | 0.7464713 | 3.982591 | 12.57434 | 2.055416 | 4.72
2024-10-12 19:00 | 1 | 45.05395 | 0.7981634 | 4.253143 | 12.00842 | 1.585609 | 4.995
2024-10-12 20:00 | 1 | 45.05356 | 0.8349533 | 4.460165 | 11.77895 | 1.502172 | 6.37
2024-10-12 21:00 | 1 | 45.05103 | 0.8091246 | 4.320401 | 12.14347 | 1.502172 | 6.37
2024-10-12 22:00 | 1 | 45.05559 | 0.7620959 | 3.360962 | 12.2307 | 1.502172 | 8.176
2024-10-12 23:00 | 1 | 45.01233 | 0.7756225 | 2.585865 | 12.97787 | 1.502172 | 19.5765
2024-10-13 | 1 | 45.05188 | 0.8338388 | 2.951359 | 12.99969 | 1.502172 | 20.98
2024-10-13 01:00 | 1 | 45.05049 | 0.8132128 | 2.90052 | 12.60026 | 1.502172 | 20.67583
2024-10-13 02:00 | 1 | 45.05526 | 0.7931764 | 2.813108 | 12.86252 | 1.502172 | 2.73
2024-10-13 03:00 | 1 | 45.05136 | 0.7914394 | 2.826283 | 12.33696 | 1.502172 | 2.73
2024-10-13 04:00 | 1 | 45.05407 | 0.7910352 | 2.825355 | 12.1303 | 1.502172 | 2.73
2024-10-13 05:00 | 1 | 37.80339 | 0.5802157 | 2.618414 | 10.98908 | 1.502172 | 3.5685