## Tabelle1
| 12C300_5.SMO | 11F111-2.PV | 11F001-1.PV | 11F002_2.IN | 11M101.PV | 21H001_1.PV | ANA_01150_PB
| ANZEIGE REAKTOR IN BETRIEB | MATERIALAUFGABE REAKTOR | FEINKOHLE DOSIERUNG | SOLLWERT FUER FLUGSTAUB | FEUCHTEREGELUNG | Austrag Flugstaubmenge 21B001 | Schlacke Schlackenstich
|  | T/H | T/H | T/H | % H2O | t/h | %
Zeitstempel | Durchschnitt | Durchschnitt | Durchschnitt | Durchschnitt | Durchschnitt | Durchschnitt | Durchschnitt
2024-10-15 06:00 | 0.9402528 | 26.77781 | 0.4060678 | 3.45393 | 9.244766 | 0 | 7.26
2024-10-15 07:00 | 1 | 34.25728 | 0.4379273 | 3.634526 | 10.90942 | 1.486496 | 7.26
2024-10-15 08:00 | 1 | 39.22944 | 0.482992 | 3.99803 | 12.20021 | 1.446804 | 7.26
2024-10-15 09:00 | 1 | 44.85019 | 0.7253536 | 4.180533 | 12.05748 | 1.498608 | 18.154
2024-10-15 10:00 | 1 | 44.13353 | 0.7240467 | 4.174552 | 11.63181 | 1.498608 | 19.83
2024-10-15 11:00 | 1 | 42.37328 | 0.6383333 | 3.550572 | 11.64483 | 1.498608 | 23.89333
2024-10-15 12:00 | 1 | 44.73486 | 0.6764102 | 3.905388 | 11.99368 | 1.498608 | 25.13
2024-10-15 13:00 | 1 | 45.04869 | 0.668274 | 3.872098 | 10.92234 | 1.498608 | 13.316
2024-10-15 14:00 | 1 | 45.04623 | 0.6784455 | 3.633775 | 11.48691 | 1.498608 | 9.02
2024-10-15 15:00 | 1 | 45.04905 | 0.7735466 | 3.862403 | 11.51101 | 1.498608 | 15.97883
2024-10-15 16:00 | 1 | 45.05415 | 0.7651522 | 3.828175 | 10.90978 | 1.498608 | 18.73
2024-10-15 17:00 | 1 | 45.05186 | 0.7850098 | 3.934104 | 10.79398 | 1.401963 | 17.37333
2024-10-15 18:00 | 1 | 45.05439 | 0.7871979 | 3.938661 | 10.70185 | 1.502064 | 16.53
2024-10-15 19:00 | 1 | 45.05301 | 0.7529968 | 3.772626 | 9.685252 | 1.502064 | 15.074
2024-10-15 20:00 | 1 | 45.04948 | 0.757073 | 3.799838 | 10.58678 | 1.502064 | 4.05
2024-10-15 21:00 | 1 | 45.0534 | 0.7491236 | 3.759262 | 10.89549 | 1.502064 | 4.05
2024-10-15 22:00 | 1 | 44.29761 | 0.7155423 | 3.580695 | 10.49574 | 1.502064 | 4.008333
2024-10-15 23:00 | 1 | 45.05299 | 0.7994688 | 4.003366 | 10.22835 | 1.502064 | 4
2024-10-16 | 1 | 45.0549 | 0.7260835 | 4.029583 | 10.1676 | 1.502064 | 3.4645
2024-10-16 01:00 | 1 | 45.05228 | 0.7454101 | 4.267324 | 10.52975 | 1.502064 | 2.81
2024-10-16 02:00 | 1 | 45.05243 | 0.7830199 | 4.484904 | 10.58648 | 1.502064 | 2.81
2024-10-16 03:00 | 1 | 45.05264 | 0.7381464 | 4.225537 | 10.38412 | 1.502064 | 2.85
2024-10-16 04:00 | 1 | 44.29814 | 0.7682723 | 4.386223 | 10.26078 | 1.502064 | 3.29
2024-10-16 05:00 | 1 | 45.05252 | 0.7695347 | 4.398949 | 9.914746 | 1.502064 | 3.29