## Tabelle1
| 12C300_5.SMO | 11F111-2.PV | 11F001-1.PV | 11F002_2.IN | 11M101.PV | 21H001_1.PV | ANA_01150_PB
| ANZEIGE REAKTOR IN BETRIEB | MATERIALAUFGABE REAKTOR | FEINKOHLE DOSIERUNG | SOLLWERT FUER FLUGSTAUB | FEUCHTEREGELUNG | Austrag Flugstaubmenge 21B001 | Schlacke Schlackenstich
|  | T/H | T/H | T/H | % H2O | t/h | %
Zeitstempel | Durchschnitt | Durchschnitt | Durchschnitt | Durchschnitt | Durchschnitt | Durchschnitt | Durchschnitt
2024-10-16 06:00 | 1 | 45.05185 | 0.7182253 | 4.120668 | 10.25361 | 1.502064 | 3.405667
2024-10-16 07:00 | 1 | 41.07469 | 0.6266655 | 3.617771 | 10.63152 | 2.062153 | 6.76
2024-10-16 08:00 | 1 | 44.5965 | 0.7463214 | 5.312581 | 11.25271 | 2.152656 | 6.76
2024-10-16 09:00 | 1 | 45.05247 | 0.7333754 | 5.255015 | 10.75473 | 2.152656 | 6.836667
2024-10-16 10:00 | 1 | 45.05615 | 0.6923482 | 4.938902 | 10.76398 | 2.116636 | 7.22
2024-10-16 11:00 | 1 | 44.40476 | 0.7576175 | 4.720642 | 10.17563 | 1.302038 | 7.22
2024-10-16 12:00 | 1 | 45.05785 | 0.7242701 | 3.109471 | 10.45876 | 1.429413 | 8.071
2024-10-16 13:00 | 1 | 45.05058 | 0.7773114 | 3.341882 | 11.7722 | 2.144897 | 8.33
2024-10-16 14:00 | 1 | 45.05878 | 0.7795325 | 3.341665 | 11.35787 | 2.16 | 8.33
2024-10-16 15:00 | 1 | 45.05796 | 0.7746239 | 3.316245 | 11.00111 | 2.16 | 3.4
2024-10-16 16:00 | 1 | 45.06266 | 0.7710749 | 3.304161 | 11.23302 | 2.16 | 3.441333
2024-10-16 17:00 | 1 | 45.05912 | 0.7745087 | 3.328477 | 10.95783 | 2.16 | 3.71
2024-10-16 18:00 | 1 | 45.06011 | 0.7285214 | 3.335302 | 10.98747 | 2.16 | 3.486
2024-10-16 19:00 | 1 | 45.05869 | 0.7012566 | 3.7311 | 11.30003 | 2.16 | 2.59
2024-10-16 20:00 | 1 | 45.06218 | 0.6900426 | 3.718291 | 11.71046 | 2.16 | 2.601667
2024-10-16 21:00 | 1 | 45.06219 | 0.6476931 | 3.319485 | 11.23829 | 2.16 | 2.73
2024-10-16 22:00 | 1 | 45.06012 | 0.7068658 | 2.721489 | 12.38499 | 2.070893 | 2.73
2024-10-16 23:00 | 1 | 45.06211 | 0.7078418 | 2.72239 | 10.49097 | 2.143152 | 5.804
2024-10-17 | 1 | 45.06463 | 0.7775038 | 3.381415 | 10.6499 | 2.143152 | 5.91
2024-10-17 01:00 | 1 | 45.05785 | 0.7779122 | 3.337916 | 10.68784 | 2.143152 | 6.028
2024-10-17 02:00 | 1 | 45.06914 | 0.6954643 | 2.981928 | 10.89865 | 2.143152 | 6.03
2024-10-17 03:00 | 1 | 45.06585 | 0.7516392 | 3.232546 | 9.661226 | 2.143152 | 5.855833
2024-10-17 04:00 | 1 | 45.05977 | 0.7770612 | 3.335589 | 10.40695 | 1.937464 | 5.84
2024-10-17 05:00 | 1 | 45.06939 | 0.7680942 | 3.292984 | 10.45476 | 2.154168 | 4.5415