## Tabelle1
| 12C300_5.SMO | 11F111-2.PV | 11F001-1.PV | 11F002_2.IN | 11M101.PV | 21H001_1.PV | ANA_01150_PB
| ANZEIGE REAKTOR IN BETRIEB | MATERIALAUFGABE REAKTOR | FEINKOHLE DOSIERUNG | SOLLWERT FUER FLUGSTAUB | FEUCHTEREGELUNG | Austrag Flugstaubmenge 21B001 | Schlacke Schlackenstich
|  | T/H | T/H | T/H | % H2O | t/h | %
Zeitstempel | Durchschnitt | Durchschnitt | Durchschnitt | Durchschnitt | Durchschnitt | Durchschnitt | Durchschnitt
2024-10-17 06:00 | 1 | 45.06326 | 0.7343152 | 3.146126 | 10.62651 | 2.154168 | 4.37
2024-10-17 07:00 | 1 | 44.74367 | 0.7443925 | 3.192113 | 11.06421 | 2.154168 | 3.866
2024-10-17 08:00 | 1 | 45.06998 | 0.7359339 | 3.151627 | 13.42185 | 0.8136505 | 3.81
2024-10-17 09:00 | 1 | 39.71989 | 0.6123057 | 2.620383 | 11.94062 | 1.919596 | 5.068667
2024-10-17 10:00 | 1 | 45.06579 | 0.7746039 | 4.341426 | 10.80057 | 2.15406 | 5.09
2024-10-17 11:00 | 1 | 45.05832 | 0.7657689 | 4.378031 | 10.94679 | 2.15406 | 4.3475
2024-10-17 12:00 | 1 | 45.06824 | 0.7172528 | 4.100103 | 10.61614 | 2.15406 | 4.28
2024-10-17 13:00 | 1 | 45.06903 | 0.6970466 | 3.970136 | 9.909346 | 2.15406 | 3.708
2024-10-17 14:00 | 1 | 45.06441 | 0.7119251 | 3.06808 | 10.34806 | 2.15406 | 3.381167
2024-10-17 15:00 | 1 | 45.06464 | 0.7173371 | 2.759772 | 10.83712 | 2.15406 | 2.27
2024-10-17 16:00 | 1 | 45.06849 | 0.668157 | 2.560432 | 10.72144 | 2.15406 | 2.321333
2024-10-17 17:00 | 1 | 45.06483 | 0.73255 | 2.818567 | 10.28275 | 2.15406 | 2.71
2024-10-17 18:00 | 1 | 45.06564 | 0.7186258 | 2.759331 | 10.42141 | 2.15406 | 2.698333
2024-10-17 19:00 | 1 | 45.07037 | 0.7138447 | 2.753105 | 9.367854 | 2.15406 | 2.57
2024-10-17 20:00 | 1 | 43.51982 | 0.6068597 | 2.349617 | 9.501348 | 2.15406 | 2.57
2024-10-17 21:00 | 1 | 42.2346 | 0.6400093 | 3.356167 | 9.982502 | 2.15406 | 2.73
2024-10-17 22:00 | 1 | 45.06829 | 0.705678 | 4.074008 | 10.37846 | 2.044309 | 2.7975
2024-10-17 23:00 | 1 | 45.06807 | 0.6548346 | 3.780951 | 10.30728 | 2.152548 | 3.54
2024-10-18 | 1 | 45.06636 | 0.6426125 | 3.708992 | 9.920703 | 2.152548 | 3.621667
2024-10-18 01:00 | 1 | 45.06883 | 0.6299066 | 3.546731 | 10.17522 | 2.086027 | 4.24
2024-10-18 02:00 | 1 | 45.06548 | 0.6825352 | 3.675383 | 10.31314 | 2.150496 | 4.329
2024-10-18 03:00 | 1 | 45.07115 | 0.7110119 | 3.83363 | 10.22991 | 2.150496 | 5.13
2024-10-18 04:00 | 1 | 45.06803 | 0.7156932 | 3.843438 | 10.871 | 2.150496 | 5.059333
2024-10-18 05:00 | 1 | 45.06698 | 0.6691929 | 3.602311 | 10.47711 | 2.150496 | 4.6