## Tabelle1
| 12C300_5.SMO | 11F111-2.PV | 11F001-1.PV | 11F002_2.IN | 11M101.PV | 21H001_1.PV | ANA_01150_PB
| ANZEIGE REAKTOR IN BETRIEB | MATERIALAUFGABE REAKTOR | FEINKOHLE DOSIERUNG | SOLLWERT FUER FLUGSTAUB | FEUCHTEREGELUNG | Austrag Flugstaubmenge 21B001 | Schlacke Schlackenstich
|  | T/H | T/H | T/H | % H2O | t/h | %
Zeitstempel | Durchschnitt | Durchschnitt | Durchschnitt | Durchschnitt | Durchschnitt | Durchschnitt | Durchschnitt
2024-10-18 06:00 | 1 | 42.45287 | 0.6694532 | 3.565621 | 10.42737 | 2.096146 | 4.606
2024-10-18 07:00 | 1 | 41.47047 | 0.6132882 | 2.359967 | 10.12848 | 2.15352 | 4.78
2024-10-18 08:00 | 1 | 45.06838 | 0.6593949 | 4.609329 | 10.26326 | 2.15352 | 4.3835
2024-10-18 09:00 | 1 | 45.06214 | 0.6462746 | 4.962035 | 9.797467 | 2.15352 | 2.95
2024-10-18 10:00 | 1 | 44.34018 | 0.6558782 | 3.011678 | 9.737802 | 2.15352 | 3.193333
2024-10-18 11:00 | 1 | 45.06629 | 0.725597 | 3.450735 | 8.988418 | 2.155383 | 3.68
2024-10-18 12:00 | 1 | 45.0639 | 0.6973595 | 4.301369 | 9.053758 | 2.159028 | 4.322833
2024-10-18 13:00 | 1 | 45.03809 | 0.6689994 | 4.845207 | 9.656738 | 2.159028 | 5.71
2024-10-18 14:00 | 1 | 45.06235 | 0.7009515 | 4.523571 | 9.815854 | 2.159028 | 5.71
2024-10-18 15:00 | 1 | 45.06468 | 0.6777562 | 3.552525 | 10.33213 | 2.159028 | 5.497333
2024-10-18 16:00 | 1 | 45.06513 | 0.6451798 | 3.508478 | 10.06768 | 2.159028 | 4.55
2024-10-18 17:00 | 1 | 45.06759 | 0.6895687 | 4.231099 | 9.411293 | 2.159028 | 4.55
2024-10-18 18:00 | 1 | 44.84049 | 0.6580193 | 4.04756 | 9.951122 | 2.159028 | 4.55
2024-10-18 19:00 | 1 | 43.87748 | 0.6577414 | 3.82918 | 9.944021 | 2.159028 | 4.3035
2024-10-18 20:00 | 1 | 45.06464 | 0.7375989 | 2.045299 | 9.873954 | 2.159028 | 4.26
2024-10-18 21:00 | 1 | 45.06268 | 0.6961275 | 2.674234 | 9.430842 | 2.159028 | 5.942
2024-10-18 22:00 | 1 | 45.06692 | 0.7177554 | 2.764093 | 9.92596 | 2.159028 | 6
2024-10-18 23:00 | 1 | 45.06668 | 0.72598 | 2.792376 | 9.90681 | 2.159028 | 3.672
2024-10-19 | 1 | 45.06773 | 0.6979696 | 2.997695 | 10.25427 | 2.159028 | 3.182
2024-10-19 01:00 | 1 | 45.06558 | 0.6790706 | 3.131529 | 10.92719 | 2.159028 | 4.93
2024-10-19 02:00 | 1 | 45.06422 | 0.717501 | 3.308664 | 10.38037 | 0.4397438 | 4.93
2024-10-19 03:00 | 1 | 45.06501 | 0.7268095 | 3.348047 | 10.24983 | 0.9267237 | 5.965
2024-10-19 04:00 | 1 | 45.06926 | 0.68558 | 3.348168 | 10.23796 | 2.15028 | 6.28
2024-10-19 05:00 | 1 | 43.771 | 0.6290517 | 3.135121 | 11.0512 | 2.15028 | 7.021