## Tabelle1
| 12C300_5.SMO | 11F111-2.PV | 11F001-1.PV | 11F002_2.IN | 11M101.PV | 21H001_1.PV | ANA_01150_PB
| ANZEIGE REAKTOR IN BETRIEB | MATERIALAUFGABE REAKTOR | FEINKOHLE DOSIERUNG | SOLLWERT FUER FLUGSTAUB | FEUCHTEREGELUNG | Austrag Flugstaubmenge 21B001 | Schlacke Schlackenstich
|  | T/H | T/H | T/H | % H2O | t/h | %
Zeitstempel | Durchschnitt | Durchschnitt | Durchschnitt | Durchschnitt | Durchschnitt | Durchschnitt | Durchschnitt
2024-10-19 06:00 | 1 | 40.8527 | 0.5544931 | 2.669851 | 10.81195 | 2.15028 | 7.395167
2024-10-19 07:00 | 1 | 41.72309 | 0.6560707 | 4.032754 | 10.03334 | 2.15028 | 6.98
2024-10-19 08:00 | 1 | 45.06481 | 0.6866898 | 4.224386 | 10.40312 | 2.15028 | 6.946667
2024-10-19 09:00 | 1 | 45.06837 | 0.6818062 | 4.193345 | 11.13356 | 2.15028 | 6.48
2024-10-19 10:00 | 1 | 45.05698 | 0.5889304 | 3.624146 | 11.04704 | 2.15028 | 6.48
2024-10-19 11:00 | 1 | 45.0602 | 0.7208975 | 4.436486 | 11.20745 | 2.15028 | 5.3875
2024-10-19 12:00 | 1 | 45.06446 | 0.6569076 | 4.049103 | 10.90535 | 2.15028 | 5.4105
2024-10-19 13:00 | 1 | 45.06469 | 0.6479608 | 2.786173 | 10.66574 | 2.15028 | 6.02
2024-10-19 14:00 | 1 | 45.06339 | 0.7099922 | 2.730685 | 10.91786 | 2.15028 | 6.02
2024-10-19 15:00 | 1 | 45.06601 | 0.6855107 | 2.641591 | 10.82065 | 2.15028 | 6.929
2024-10-19 16:00 | 1 | 44.59656 | 0.6990115 | 2.694015 | 10.92801 | 2.15028 | 6.557
2024-10-19 17:00 | 1 | 45.06671 | 0.6994179 | 2.690021 | 11.08359 | 2.15028 | 4.45
2024-10-19 18:00 | 1 | 44.94911 | 0.6682877 | 2.575942 | 11.27042 | 2.15028 | 4.437
2024-10-19 19:00 | 1 | 44.42573 | 0.7255686 | 2.786115 | 11.14708 | 2.15028 | 3.67
2024-10-19 20:00 | 1 | 45.06784 | 0.7398104 | 2.847586 | 10.97508 | 2.15028 | 3.9955
2024-10-19 21:00 | 1 | 45.06748 | 0.7079574 | 2.718822 | 10.14167 | 2.15028 | 6.46
2024-10-19 22:00 | 1 | 45.06569 | 0.6840022 | 2.68705 | 10.55977 | 2.15028 | 6.46
2024-10-19 23:00 | 1 | 45.00799 | 0.6513525 | 2.715993 | 10.82668 | 2.15028 | 7.985333
2024-10-20 | 1 | 45.06133 | 0.6484441 | 2.703129 | 11.26509 | 2.15028 | 8.22
2024-10-20 01:00 | 1 | 45.06883 | 0.6489005 | 2.709221 | 12.39323 | 2.15028 | 5.385
2024-10-20 02:00 | 1 | 45.06326 | 0.6502357 | 3.239921 | 11.90857 | 2.15028 | 4.44
2024-10-20 03:00 | 1 | 43.1808 | 0.6291357 | 3.932646 | 11.63327 | 2.15028 | 13.25067
2024-10-20 04:00 | 1 | 45.06651 | 0.651593 | 4.084639 | 11.20328 | 2.15028 | 13.4
2024-10-20 05:00 | 1 | 45.06443 | 0.6373622 | 3.921336 | 10.86005 | 2.15028 | 9.461333