## Tabelle1
| 12C300_5.SMO | 11F111-2.PV | 11F001-1.PV | 11F002_2.IN | 11M101.PV | 21H001_1.PV | ANA_01150_PB
| ANZEIGE REAKTOR IN BETRIEB | MATERIALAUFGABE REAKTOR | FEINKOHLE DOSIERUNG | SOLLWERT FUER FLUGSTAUB | FEUCHTEREGELUNG | Austrag Flugstaubmenge 21B001 | Schlacke Schlackenstich
|  | T/H | T/H | T/H | % H2O | t/h | %
Zeitstempel | Durchschnitt | Durchschnitt | Durchschnitt | Durchschnitt | Durchschnitt | Durchschnitt | Durchschnitt
2024-10-23 06:00 | 1 | 45.05408 | 0.7026778 | 4.324293 | 9.856303 | 0 | 3.48
2024-10-23 07:00 | 1 | 42.31105 | 0.6600604 | 4.060493 | 9.356854 | 0 | 3.273
2024-10-23 08:00 | 1 | 45.05864 | 0.7033394 | 5.196614 | 9.277191 | 0 | 3.21
2024-10-23 09:00 | 1 | 41.20636 | 0.5945958 | 4.610623 | 9.433535 | 0 | 3.394
2024-10-23 10:00 | 1 | 45.05366 | 0.6626241 | 5.095927 | 9.741389 | 0 | 3.475167
2024-10-23 11:00 | 1 | 45.05449 | 0.6895256 | 5.308219 | 9.644349 | 0 | 5.55
2024-10-23 12:00 | 1 | 45.0525 | 0.6242766 | 4.801657 | 10.06808 | 0 | 5.55
2024-10-23 13:00 | 1 | 45.05701 | 0.639811 | 4.883578 | 10.19683 | 0 | 6.233333
2024-10-23 14:00 | 1 | 45.0562 | 0.7052269 | 4.34681 | 9.723471 | 0 | 6.37
2024-10-23 15:00 | 1 | 45.05556 | 0.7360469 | 4.527187 | 10.00321 | 1.021422 | 6.762
2024-10-23 16:00 | 1 | 45.05651 | 0.630435 | 3.145237 | 10.68563 | 2.153628 | 6.93
2024-10-23 17:00 | 1 | 45.0558 | 0.7156869 | 2.751765 | 10.09474 | 2.153628 | 6.173167
2024-10-23 18:00 | 1 | 45.05564 | 0.7452336 | 2.862533 | 9.932035 | 2.104983 | 4.54
2024-10-23 19:00 | 1 | 45.05669 | 0.7229316 | 2.782875 | 9.162635 | 2.153196 | 5.42
2024-10-23 20:00 | 1 | 45.05959 | 0.6900012 | 2.646214 | 10.19366 | 2.153196 | 6.74
2024-10-23 21:00 | 1 | 45.05827 | 0.7325716 | 2.81422 | 10.80998 | 2.153196 | 4.506667
2024-10-23 22:00 | 1 | 45.01032 | 0.6783545 | 2.61609 | 10.38121 | 2.153196 | 4.06
2024-10-23 23:00 | 1 | 45.0569 | 0.7162374 | 2.752539 | 10.38506 | 2.153196 | 3.785
2024-10-24 | 1 | 45.05501 | 0.6915201 | 2.656101 | 10.54609 | 0.7582136 | 3.73
2024-10-24 01:00 | 1 | 45.05659 | 0.7288846 | 2.799519 | 10.584 | 0 | 3.6985
2024-10-24 02:00 | 1 | 44.59129 | 0.6970458 | 4.212805 | 9.733729 | 0 | 3.52
2024-10-24 03:00 | 1 | 45.05588 | 0.6570026 | 4.040807 | 9.92468 | 0 | 3.52
2024-10-24 04:00 | 1 | 45.0552 | 0.6543865 | 4.11969 | 10.32058 | 0 | 3.542667
2024-10-24 05:00 | 1 | 45.05075 | 0.7315415 | 5.62706 | 9.490523 | 0 | 3.6