## Tabelle1
| 12C300_5.SMO | 11F111-2.PV | 11F001-1.PV | 11F002_2.IN | 11M101.PV | 21H001_1.PV | ANA_01150_PB
| ANZEIGE REAKTOR IN BETRIEB | MATERIALAUFGABE REAKTOR | FEINKOHLE DOSIERUNG | SOLLWERT FUER FLUGSTAUB | FEUCHTEREGELUNG | Austrag Flugstaubmenge 21B001 | Schlacke Schlackenstich
|  | T/H | T/H | T/H | % H2O | t/h | %
Zeitstempel | Durchschnitt | Durchschnitt | Durchschnitt | Durchschnitt | Durchschnitt | Durchschnitt | Durchschnitt
2024-10-25 06:00 | 1 | 41.41678 | 0.6981628 | 2.50548 | 9.451937 | 2.143368 | 2.8725
2024-10-25 07:00 | 1 | 44.81923 | 0.6630852 | 2.362547 | 9.157248 | 2.143368 | 2.31
2024-10-25 08:00 | 1 | 43.81919 | 0.7566074 | 2.702016 | 9.381413 | 2.143368 | 2.28
2024-10-25 09:00 | 1 | 45.05492 | 0.7413331 | 3.311914 | 9.274726 | 2.143368 | 2.11
2024-10-25 10:00 | 1 | 45.05867 | 0.7693369 | 3.91609 | 9.299244 | 2.143368 | 2.281
2024-10-25 11:00 | 1 | 45.05487 | 0.7294259 | 3.653349 | 9.407834 | 2.143368 | 3.25
2024-10-25 12:00 | 1 | 45.05187 | 0.7063104 | 3.528402 | 9.33098 | 2.143368 | 3.284
2024-10-25 13:00 | 1 | 45.05827 | 0.7539676 | 3.770418 | 9.594348 | 2.143368 | 4.27
2024-10-25 14:00 | 1 | 45.05777 | 0.746656 | 3.413358 | 9.418191 | 2.078464 | 4.198833
2024-10-25 15:00 | 1 | 44.60702 | 0.696597 | 2.499008 | 9.578356 | 2.158704 | 3.66
2024-10-25 16:00 | 1 | 45.05736 | 0.8144873 | 2.918991 | 10.10885 | 2.158704 | 3.66
2024-10-25 17:00 | 1 | 45.06096 | 0.716629 | 2.558713 | 9.704339 | 2.158704 | 3.43
2024-10-25 18:00 | 1 | 44.64177 | 0.7392092 | 2.639014 | 10.04636 | 2.158704 | 3.43
2024-10-25 19:00 | 1 | 45.06143 | 0.7657621 | 2.73355 | 9.577035 | 2.158704 | 3.200833
2024-10-25 20:00 | 1 | 45.05973 | 0.7667523 | 2.738488 | 9.212794 | 0.3802438 | 3.314
2024-10-25 21:00 | 1 | 45.06011 | 0.743037 | 2.77773 | 9.322448 | 0 | 4.52
2024-10-25 22:00 | 1 | 45.06288 | 0.7359058 | 2.630716 | 9.415566 | 0 | 4.52
2024-10-25 23:00 | 1 | 45.06119 | 0.7885244 | 2.824434 | 9.315543 | 7.853998e-06 | 6.985833
2024-10-26 | 1 | 45.06064 | 0.7716133 | 3.228704 | 9.329555 | 2.132919 | 7.117
2024-10-26 01:00 | 1 | 45.06246 | 0.7230814 | 3.61554 | 9.531366 | 2.143044 | 5.35
2024-10-26 02:00 | 1 | 45.06137 | 0.7046632 | 3.675685 | 9.768392 | 2.143044 | 5.2995
2024-10-26 03:00 | 1 | 45.05994 | 0.6941724 | 3.972792 | 9.51086 | 2.143044 | 4.34
2024-10-26 04:00 | 1 | 45.06087 | 0.6925228 | 3.957546 | 9.684801 | 2.143044 | 4.437
2024-10-26 05:00 | 1 | 45.05901 | 0.6985576 | 3.987605 | 10.09234 | 1.965342 | 7.25