## Tabelle1
| 12C300_5.SMO | 11F111-2.PV | 11F001-1.PV | 11F002_2.IN | 11M101.PV | 21H001_1.PV | ANA_01150_PB
| ANZEIGE REAKTOR IN BETRIEB | MATERIALAUFGABE REAKTOR | FEINKOHLE DOSIERUNG | SOLLWERT FUER FLUGSTAUB | FEUCHTEREGELUNG | Austrag Flugstaubmenge 21B001 | Schlacke Schlackenstich
|  | T/H | T/H | T/H | % H2O | t/h | %
Zeitstempel | Durchschnitt | Durchschnitt | Durchschnitt | Durchschnitt | Durchschnitt | Durchschnitt | Durchschnitt
2024-10-26 06:00 | 1 | 45.06055 | 0.6894008 | 3.942231 | 10.07096 | 2.152008 | 7.25
2024-10-26 07:00 | 1 | 39.29434 | 0.6168385 | 3.752324 | 10.0392 | 2.152008 | 12.27
2024-10-26 08:00 | 1 | 45.05714 | 0.6647983 | 5.176323 | 10.32937 | 2.152008 | 11.56783
2024-10-26 09:00 | 1 | 45.05819 | 0.7233223 | 4.005511 | 9.863802 | 2.152008 | 8.44
2024-10-26 10:00 | 1 | 45.05833 | 0.6689091 | 3.146806 | 10.1412 | 2.152008 | 9.445
2024-10-26 11:00 | 1 | 45.05583 | 0.7019776 | 3.271642 | 10.17536 | 2.152008 | 15.14
2024-10-26 12:00 | 1 | 45.05577 | 0.7467424 | 4.838835 | 10.70791 | 2.152008 | 14.238
2024-10-26 13:00 | 1 | 44.47566 | 0.663081 | 2.571835 | 10.96775 | 2.152008 | 10.22
2024-10-26 14:00 | 1 | 43.67997 | 0.7732264 | 2.733686 | 11.4166 | 2.152008 | 10.1855
2024-10-26 15:00 | 1 | 44.49167 | 0.7651497 | 2.730962 | 13.52632 | 2.152008 | 8.15
2024-10-26 16:00 | 1 | 44.41748 | 0.8175208 | 2.921329 | 13.35082 | 2.152008 | 8.15
2024-10-26 17:00 | 1 | 45.06199 | 0.6364738 | 2.296377 | 11.93027 | 2.152008 | 6.953
2024-10-26 18:00 | 1 | 44.99885 | 0.7610526 | 2.726009 | 10.05927 | 2.152008 | 6.149
2024-10-26 19:00 | 1 | 45.06338 | 0.6852545 | 3.656129 | 9.611912 | 2.152008 | 3.53
2024-10-26 20:00 | 1 | 45.05839 | 0.7103195 | 4.057628 | 9.880301 | 2.152008 | 3.53
2024-10-26 21:00 | 1 | 45.06503 | 0.6580104 | 3.783091 | 10.92971 | 2.152008 | 3.28
2024-10-26 22:00 | 1 | 45.05873 | 0.7917773 | 3.426942 | 9.873037 | 2.067848 | 3.653
2024-10-26 23:00 | 1 | 45.06311 | 0.6986147 | 2.994309 | 9.758631 | 2.152548 | 7.01
2024-10-27 | 1 | 44.56149 | 0.7052661 | 2.533365 | 9.50309 | 2.152548 | 7.01
2024-10-27 01:00 | 1 | 45.06407 | 0.7732186 | 2.761764 | 9.550815 | 2.152548 | 7.029667
2024-10-27 02:00 | 1 | 45.0594 | 0.777947 | 2.779687 | 9.496284 | 2.005889 | 5.813167
2024-10-27 02:00 | 1 | 45.06513 | 0.7460339 | 2.67057 | 9.813507 | 2.154168 | 5.54
2024-10-27 03:00 | 1 | 45.02924 | 0.7090276 | 2.533271 | 9.232458 | 2.154168 | 5.54
2024-10-27 04:00 | 1 | 43.81872 | 0.683019 | 2.731772 | 8.860718 | 2.154168 | 5.037333
2024-10-27 05:00 | 1 | 45.05689 | 0.7117895 | 3.052412 | 8.748576 | 2.154168 | 5.02