## Tabelle1
| 12C300_5.SMO | 11F111-2.PV | 11F001-1.PV | 11F002_2.IN | 11M101.PV | 21H001_1.PV | ANA_01150_PB
| ANZEIGE REAKTOR IN BETRIEB | MATERIALAUFGABE REAKTOR | FEINKOHLE DOSIERUNG | SOLLWERT FUER FLUGSTAUB | FEUCHTEREGELUNG | Austrag Flugstaubmenge 21B001 | Schlacke Schlackenstich
|  | T/H | T/H | T/H | % H2O | t/h | %
Zeitstempel | Durchschnitt | Durchschnitt | Durchschnitt | Durchschnitt | Durchschnitt | Durchschnitt | Durchschnitt
2024-10-27 06:00 | 1 | 44.5875 | 0.7077713 | 3.030593 | 8.837717 | 2.154168 | 6.345
2024-10-27 07:00 | 1 | 38.70674 | 0.6218916 | 2.540355 | 9.387036 | 2.154168 | 6.61
2024-10-27 08:00 | 1 | 43.15403 | 0.7381177 | 4.047873 | 9.426664 | 2.154168 | 6.379
2024-10-27 09:00 | 1 | 35.11215 | 0.7492108 | 3.1241 | 9.494459 | 2.154168 | 5.35
2024-10-27 10:00 | 1 | 35.10953 | 0.6970239 | 2.800879 | 9.505714 | 2.154168 | 5.372
2024-10-27 11:00 | 1 | 35.10586 | 0.824093 | 3.845219 | 9.428547 | 2.154168 | 5.46
2024-10-27 12:00 | 1 | 35.10699 | 0.7795823 | 3.586849 | 9.394185 | 2.154168 | 5.68
2024-10-27 13:00 | 1 | 35.10954 | 0.782417 | 3.127774 | 9.801417 | 2.154168 | 9.86
2024-10-27 14:00 | 1 | 35.10627 | 0.7667655 | 3.068086 | 9.828837 | 2.154168 | 9.335833
2024-10-27 15:00 | 1 | 35.10831 | 0.7597901 | 3.036614 | 10.08006 | 2.154168 | 3.57
2024-10-27 16:00 | 1 | 36.99636 | 0.840931 | 2.943185 | 9.77939 | 2.154168 | 3.540333
2024-10-27 17:00 | 1 | 40.09543 | 0.8271461 | 2.065888 | 10.08519 | 2.154168 | 2.68
2024-10-27 18:00 | 1 | 40.82687 | 0.914947 | 2.281889 | 9.526811 | 2.154168 | 2.68
2024-10-27 19:00 | 1 | 43.06924 | 0.978154 | 1.665905 | 9.925243 | 2.154168 | 3.0885
2024-10-27 20:00 | 1 | 43.7667 | 1.035205 | 1.548818 | 9.600109 | 2.154168 | 3.023
2024-10-27 21:00 | 1 | 45.05726 | 1.03402 | 1.712125 | 9.873476 | 2.154168 | 2.53
2024-10-27 22:00 | 1 | 43.66778 | 1.007841 | 2.049104 | 9.55166 | 2.100361 | 2.677
2024-10-27 23:00 | 1 | 45.06028 | 1.070364 | 2.597202 | 8.988878 | 2.153304 | 4
2024-10-28 | 1 | 45.05692 | 1.113827 | 2.595103 | 8.701812 | 2.153304 | 4.000667
2024-10-28 01:00 | 1 | 45.06373 | 1.02328 | 2.629601 | 9.699876 | 2.153304 | 4.01
2024-10-28 02:00 | 1 | 45.06322 | 1.010848 | 2.666827 | 9.074563 | 2.153304 | 4.01
2024-10-28 03:00 | 1 | 45.06237 | 1.037494 | 2.693264 | 9.165302 | 2.153304 | 3.4535
2024-10-28 04:00 | 1 | 45.06137 | 1.021346 | 2.149519 | 9.354347 | 2.153304 | 3.323333
2024-10-28 05:00 | 1 | 45.05855 | 1.039316 | 2.183374 | 8.843125 | 2.153304 | 2.53