## Tabelle1
| 12C300_5.SMO | 11F111-2.PV | 11F001-1.PV | 11F002_2.IN | 11M101.PV | 21H001_1.PV | ANA_01150_PB
| ANZEIGE REAKTOR IN BETRIEB | MATERIALAUFGABE REAKTOR | FEINKOHLE DOSIERUNG | SOLLWERT FUER FLUGSTAUB | FEUCHTEREGELUNG | Austrag Flugstaubmenge 21B001 | Schlacke Schlackenstich
|  | T/H | T/H | T/H | % H2O | t/h | %
Zeitstempel | Durchschnitt | Durchschnitt | Durchschnitt | Durchschnitt | Durchschnitt | Durchschnitt | Durchschnitt
2024-10-28 06:00 | 1 | 43.14028 | 0.9497085 | 1.991412 | 8.72335 | 2.028162 | 2.53
2024-10-28 07:00 | 1 | 42.24866 | 0.9669234 | 2.032702 | 8.725156 | 2.152224 | 4.299
2024-10-28 08:00 | 1 | 44.57905 | 1.014046 | 4.053797 | 8.92713 | 2.152224 | 4.250333
2024-10-28 09:00 | 0.9497181 | 36.85604 | 0.6003232 | 2.775081 | 8.424777 | 0.7011662 | 3.461667
2024-10-28 10:00 | 0 | 0 | 0.01569277 | 0 | 6.512018 | 0 | 4.67
2024-10-28 11:00 | 0 | 0 | 0.07038175 | 0.408247 | 6.869457 | 0 | 4.67
2024-10-28 12:00 | 0 | 0 | 0.003588362 | 0 | 7.129911 | 0 | 4.67
2024-10-28 13:00 | 0 | 0 | 1.831061e-05 | 0 | 6.391313 | 0 | 4.67
2024-10-28 14:00 | 0 | 0 | 0 | 0 | 6.388789 | 0 | 4.67
2024-10-28 15:00 | 0 | 0 | 0.0392053 | 0.4590193 | 7.005569 | 0 | 4.67
2024-10-28 16:00 | 0.6410917 | 8.852847 | 0.1578606 | 1.386213 | 7.073866 | 0 | 4.67
2024-10-28 17:00 | 1 | 35.2673 | 0.5510119 | 4.725724 | 8.807852 | 0 | 4.67
2024-10-28 18:00 | 1 | 40.98681 | 0.6417392 | 6.003374 | 9.371775 | 0 | 4.67
2024-10-28 19:00 | 1 | 45.05891 | 0.6711072 | 7.18301 | 9.957795 | 0.9270397 | 4.534
2024-10-28 20:00 | 1 | 45.05801 | 0.7197877 | 4.649718 | 10.00621 | 0.8344288 | 5.756
2024-10-28 21:00 | 1 | 45.05882 | 0.7510993 | 4.817976 | 9.704042 | 0 | 17.69
2024-10-28 22:00 | 1 | 44.35535 | 0.6560235 | 4.215929 | 9.807655 | 0 | 17.69
2024-10-28 23:00 | 1 | 45.06029 | 0.7856664 | 5.052547 | 9.986625 | 0 | 5.954
2024-10-29 | 1 | 45.05997 | 0.7585164 | 4.879779 | 10.23516 | 0 | 4.65
2024-10-29 01:00 | 1 | 45.06449 | 0.6458986 | 4.14775 | 9.962752 | 0 | 5.932167
2024-10-29 02:00 | 1 | 45.06503 | 0.7391594 | 4.47468 | 10.26183 | 0 | 6.201833
2024-10-29 03:00 | 1 | 45.05783 | 0.7903571 | 3.94944 | 9.974794 | 0 | 5.13
2024-10-29 04:00 | 1 | 45.06389 | 0.7830554 | 3.928096 | 10.01135 | 0 | 5.044667
2024-10-29 05:00 | 1 | 45.06133 | 0.7642614 | 3.82995 | 9.456785 | 0 | 3.85