## Tabelle1
| 12C300_5.SMO | 11F111-2.PV | 11F001-1.PV | 11F002_2.IN | 11M101.PV | 21H001_1.PV | ANA_01150_PB
| ANZEIGE REAKTOR IN BETRIEB | MATERIALAUFGABE REAKTOR | FEINKOHLE DOSIERUNG | SOLLWERT FUER FLUGSTAUB | FEUCHTEREGELUNG | Austrag Flugstaubmenge 21B001 | Schlacke Schlackenstich
|  | T/H | T/H | T/H | % H2O | t/h | %
Zeitstempel | Durchschnitt | Durchschnitt | Durchschnitt | Durchschnitt | Durchschnitt | Durchschnitt | Durchschnitt
2024-10-30 06:00 | 1 | 45.06359 | 0.7184826 | 5.977657 | 9.313372 | 0 | 3.2965
2024-10-30 07:00 | 1 | 44.67605 | 0.7048369 | 5.070623 | 10.30186 | 0 | 3.27
2024-10-30 08:00 | 1 | 42.65092 | 0.7049166 | 5.030333 | 11.26496 | 0 | 3.627
2024-10-30 09:00 | 1 | 45.061 | 0.6679384 | 4.870068 | 11.57637 | 0 | 6.33
2024-10-30 10:00 | 1 | 45.05835 | 0.734618 | 6.290926 | 11.1722 | 0 | 6.33
2024-10-30 11:00 | 1 | 45.05978 | 0.7006511 | 4.493667 | 10.35006 | 0 | 6.3065
2024-10-30 12:00 | 1 | 45.06446 | 0.7507394 | 4.219083 | 10.90771 | 0 | 6.3
2024-10-30 13:00 | 1 | 45.06091 | 0.7819066 | 4.188375 | 9.429873 | 0.6045972 | 5.0625
2024-10-30 14:00 | 1 | 45.05916 | 0.7497246 | 4.006638 | 9.593661 | 2.024942 | 4.65
2024-10-30 15:00 | 1 | 45.06458 | 0.8014721 | 5.297462 | 9.314194 | 2.152764 | 5.915
2024-10-30 16:00 | 1 | 45.06162 | 0.7515929 | 5.003149 | 9.599301 | 2.152764 | 5.886
2024-10-30 17:00 | 1 | 45.06164 | 0.716078 | 4.781802 | 9.89379 | 2.152764 | 4.59
2024-10-30 18:00 | 1 | 45.06032 | 0.7175672 | 4.777676 | 9.696054 | 2.152764 | 4.674
2024-10-30 19:00 | 1 | 45.06159 | 0.7143253 | 4.772119 | 10.39282 | 2.152764 | 5.22
2024-10-30 20:00 | 1 | 45.06779 | 0.7615438 | 4.382277 | 9.368012 | 2.099384 | 5.919
2024-10-30 21:00 | 1 | 45.06028 | 0.7881486 | 4.179092 | 9.240432 | 1.916325 | 12.21
2024-10-30 22:00 | 1 | 44.62463 | 0.7100224 | 4.643591 | 9.51236 | 2.16 | 10.75633
2024-10-30 23:00 | 1 | 45.06379 | 0.7859629 | 5.755199 | 9.420308 | 2.16 | 5.98
2024-10-31 | 1 | 45.06113 | 0.7360732 | 4.156293 | 9.793125 | 2.16 | 6.348667
2024-10-31 01:00 | 1 | 45.06341 | 0.8160984 | 2.56571 | 9.957809 | 2.16 | 7.56
2024-10-31 02:00 | 1 | 45.06205 | 0.8288893 | 1.105196 | 9.960508 | 2.16 | 7.062667
2024-10-31 03:00 | 1 | 45.06442 | 0.8509852 | 1.119732 | 9.049162 | 2.16 | 3.83
2024-10-31 04:00 | 1 | 44.98038 | 0.8224198 | 1.090474 | 9.508098 | 2.16 | 3.654
2024-10-31 05:00 | 1 | 45.05839 | 0.8318799 | 1.108456 | 8.656033 | 2.16 | 2.87