## Tabelle1
| 12C300_5.SMO | 11F111-2.PV | 11F001-1.PV | 11F002_2.IN | 11M101.PV | 21H001_1.PV | ANA_01150_PB
| ANZEIGE REAKTOR IN BETRIEB | MATERIALAUFGABE REAKTOR | FEINKOHLE DOSIERUNG | SOLLWERT FUER FLUGSTAUB | FEUCHTEREGELUNG | Austrag Flugstaubmenge 21B001 | Schlacke Schlackenstich
|  | T/H | T/H | T/H | % H2O | t/h | %
Zeitstempel | Durchschnitt | Durchschnitt | Durchschnitt | Durchschnitt | Durchschnitt | Durchschnitt | Durchschnitt
2024-11-04 06:00 | 1 | 43.03999 | 0.8384297 | 3.663386 | 9.200604 | 2.157948 | 5.013333
2024-11-04 07:00 | 1 | 44.88283 | 0.8476207 | 3.711408 | 9.189206 | 2.157948 | 4.94
2024-11-04 08:00 | 1 | 48.01604 | 0.9012583 | 3.941931 | 9.63426 | 2.157948 | 5.125333
2024-11-04 09:00 | 1 | 48.01855 | 0.9411778 | 4.139837 | 9.973199 | 2.157948 | 7.72
2024-11-04 10:00 | 1 | 48.02156 | 0.921857 | 4.031207 | 9.526431 | 2.157948 | 7.715333
2024-11-04 11:00 | 1 | 48.01904 | 0.8827959 | 3.871895 | 9.84538 | 2.157948 | 7.44
2024-11-04 12:00 | 1 | 47.66488 | 0.9440399 | 4.419968 | 9.328888 | 2.157948 | 7.370667
2024-11-04 13:00 | 1 | 48.01438 | 0.8774687 | 4.944512 | 9.187629 | 2.157948 | 5.36
2024-11-04 14:00 | 1 | 47.96516 | 0.8722147 | 3.68837 | 9.312485 | 2.157948 | 5.192
2024-11-04 15:00 | 1 | 48.02441 | 0.9634003 | 3.513357 | 9.602492 | 2.157948 | 3.68
2024-11-04 16:00 | 1 | 48.02038 | 0.9784065 | 2.438766 | 9.33217 | 2.157948 | 3.68
2024-11-04 17:00 | 1 | 48.02084 | 0.8389878 | 2.099456 | 9.462713 | 2.157948 | 3.215
2024-11-04 18:00 | 1 | 47.72203 | 0.9486489 | 2.368656 | 9.688595 | 2.157948 | 3.06
2024-11-04 19:00 | 1 | 48.02027 | 0.9110485 | 2.275716 | 9.547634 | 2.157948 | 3.926667
2024-11-04 20:00 | 1 | 48.02032 | 0.9540785 | 3.518715 | 9.503799 | 2.157948 | 4.06
2024-11-04 21:00 | 1 | 48.02251 | 0.8939689 | 3.910468 | 9.301388 | 2.157948 | 4.288
2024-11-04 22:00 | 1 | 48.01966 | 0.881281 | 3.851593 | 9.275314 | 2.157948 | 4.4545
2024-11-04 23:00 | 1 | 48.02323 | 0.8852206 | 3.863778 | 8.886666 | 2.157948 | 7.39
2024-11-05 | 1 | 48.02126 | 0.8622633 | 3.777791 | 9.250634 | 2.157948 | 7.738833
2024-11-05 01:00 | 1 | 48.02507 | 0.8346448 | 3.647672 | 9.653024 | 2.157948 | 10.38
2024-11-05 02:00 | 1 | 48.0215 | 0.9259368 | 4.045821 | 9.905008 | 2.157948 | 10.306
2024-11-05 03:00 | 1 | 48.01835 | 0.8765982 | 4.059789 | 10.11112 | 2.157948 | 9.64
2024-11-05 04:00 | 1 | 48.02684 | 0.8961097 | 4.195359 | 9.884907 | 2.157948 | 9.64
2024-11-05 05:00 | 1 | 48.02326 | 0.9341032 | 4.101087 | 8.89996 | 2.157948 | 10.165