## Tabelle1
| 12C300_5.SMO | 11F111-2.PV | 11F001-1.PV | 11F002_2.IN | 11M101.PV | 21H001_1.PV | ANA_01150_PB
| ANZEIGE REAKTOR IN BETRIEB | MATERIALAUFGABE REAKTOR | FEINKOHLE DOSIERUNG | SOLLWERT FUER FLUGSTAUB | FEUCHTEREGELUNG | Austrag Flugstaubmenge 21B001 | Schlacke Schlackenstich
|  | T/H | T/H | T/H | % H2O | t/h | %
Zeitstempel | Durchschnitt | Durchschnitt | Durchschnitt | Durchschnitt | Durchschnitt | Durchschnitt | Durchschnitt
2024-11-17 06:00 | 1 | 42.97123 | 0.6856404 | 3.981439 | 10.7564 | 0 | 9.71
2024-11-17 07:00 | 1 | 45.17399 | 0.7239787 | 5.173374 | 10.33463 | 0 | 13.26
2024-11-17 08:00 | 1 | 49.93282 | 0.7770851 | 5.545562 | 10.60963 | 0 | 12.51217
2024-11-17 09:00 | 1 | 50.01751 | 0.8298909 | 4.978346 | 10.95712 | 0 | 6.85
2024-11-17 10:00 | 1 | 50.02271 | 0.7864507 | 4.496481 | 10.66278 | 0 | 5.948667
2024-11-17 11:00 | 1 | 50.01821 | 0.8675348 | 4.967631 | 10.51826 | 0 | 4.77
2024-11-17 12:00 | 1 | 50.02578 | 0.9024773 | 5.173 | 10.13928 | 0 | 4.644667
2024-11-17 13:00 | 1 | 50.02041 | 0.8011473 | 4.579161 | 9.09314 | 0 | 3.83
2024-11-17 14:00 | 1 | 50.01964 | 0.8864568 | 5.089844 | 9.364328 | 0 | 3.83
2024-11-17 15:00 | 1 | 50.00486 | 0.7786845 | 3.726551 | 9.44347 | 0 | 4
2024-11-17 16:00 | 1 | 49.15072 | 0.8961792 | 3.848413 | 9.630311 | 0 | 4.143333
2024-11-17 17:00 | 1 | 50.02194 | 0.8743564 | 3.751295 | 9.590176 | 0 | 4.86
2024-11-17 18:00 | 1 | 50.01716 | 0.8637363 | 4.678574 | 9.66639 | 0 | 4.859167
2024-11-17 19:00 | 1 | 50.02188 | 0.8326117 | 4.762704 | 9.755046 | 0 | 4.85
2024-11-17 20:00 | 1 | 50.01846 | 0.8335916 | 4.771613 | 9.813588 | 0 | 4.765
2024-11-17 21:00 | 1 | 50.02022 | 0.8526964 | 4.869992 | 9.761004 | 0 | 4
2024-11-17 22:00 | 1 | 50.02734 | 0.7930563 | 4.528296 | 9.900133 | 0 | 4.016333
2024-11-17 23:00 | 1 | 50.01613 | 0.889801 | 5.087269 | 10.11044 | 0 | 4.14
2024-11-18 | 1 | 50.02305 | 0.820981 | 4.729288 | 10.01763 | 0 | 4.14
2024-11-18 01:00 | 1 | 50.02345 | 0.7981855 | 4.574302 | 10.56194 | 0 | 10.923
2024-11-18 02:00 | 1 | 50.01927 | 0.8920608 | 5.089832 | 10.37295 | 0 | 12.12
2024-11-18 03:00 | 1 | 50.01972 | 0.8115699 | 4.652993 | 9.672299 | 0 | 5.111667
2024-11-18 04:00 | 1 | 50.02625 | 0.8075935 | 4.870376 | 9.955174 | 0 | 4.87
2024-11-18 05:00 | 1 | 50.00419 | 0.8375706 | 5.009228 | 10.09621 | 0 | 7.31