## Tabelle1
| 12C300_5.SMO | 11F111-2.PV | 11F001-1.PV | 11F002_2.IN | 11M101.PV | 21H001_1.PV | ANA_01150_PB
| ANZEIGE REAKTOR IN BETRIEB | MATERIALAUFGABE REAKTOR | FEINKOHLE DOSIERUNG | SOLLWERT FUER FLUGSTAUB | FEUCHTEREGELUNG | Austrag Flugstaubmenge 21B001 | Schlacke Schlackenstich
|  | T/H | T/H | T/H | % H2O | t/h | %
Zeitstempel | Durchschnitt | Durchschnitt | Durchschnitt | Durchschnitt | Durchschnitt | Durchschnitt | Durchschnitt
2024-11-20 06:00 | 1 | 37.97929 | 0.6491293 | 3.710471 | 11.73278 | 0 | 4.211
2024-11-20 07:00 | 1 | 39.87799 | 0.5855054 | 3.340501 | 10.82073 | 0 | 2.6
2024-11-20 08:00 | 1 | 40.48813 | 0.7156449 | 4.113848 | 10.90423 | 0 | 2.6
2024-11-20 09:00 | 1 | 43.05432 | 0.7265673 | 4.149956 | 10.31308 | 1.820661 | 3.475167
2024-11-20 10:00 | 1 | 43.44939 | 0.7368494 | 4.213792 | 9.610425 | 1.176316 | 3.589
2024-11-20 11:00 | 1 | 46.03378 | 0.7250939 | 4.147973 | 10.1337 | 0.8463832 | 4.15
2024-11-20 12:00 | 1 | 45.39116 | 0.7625484 | 4.360133 | 9.783977 | 0 | 4.15
2024-11-20 13:00 | 1 | 47.80435 | 0.7628511 | 4.345187 | 9.903221 | 0 | 6.209
2024-11-20 14:00 | 1 | 48.01567 | 0.8327984 | 4.760992 | 10.14483 | 0 | 6.28
2024-11-20 15:00 | 1 | 46.12964 | 0.8246236 | 4.70793 | 9.877299 | 0.4963859 | 5.574333
2024-11-20 16:00 | 1 | 40.65739 | 0.6432039 | 4.572991 | 10.59064 | 2.144772 | 5.490667
2024-11-20 17:00 | 1 | 40.07599 | 0.6581079 | 2.944413 | 12.3639 | 2.144772 | 4.66
2024-11-20 18:00 | 1 | 40.07452 | 0.7373976 | 3.169417 | 11.83459 | 2.144772 | 4.66
2024-11-20 19:00 | 1 | 40.90339 | 0.7046798 | 3.811715 | 11.75129 | 2.144772 | 4.179
2024-11-20 20:00 | 1 | 42.3274 | 0.6460896 | 3.698879 | 11.50732 | 0.785494 | 3.88
2024-11-20 21:00 | 1 | 45.0395 | 0.7868541 | 4.493863 | 12.33312 | 0 | 3.88
2024-11-20 22:00 | 1 | 45.04194 | 0.7877257 | 4.498888 | 14.5527 | 0 | 5.7135
2024-11-20 23:00 | 1 | 44.62472 | 0.7029156 | 4.016685 | 13.81201 | 0 | 10.25583
2024-11-21 | 1 | 45.03991 | 0.8120532 | 4.639736 | 14.26493 | 0 | 9.336833
2024-11-21 01:00 | 1 | 45.03916 | 0.7385965 | 4.225599 | 14.08105 | 0 | 5.99
2024-11-21 02:00 | 1 | 47.61483 | 0.8422056 | 4.54453 | 13.54716 | 0 | 5.714167
2024-11-21 03:00 | 1 | 48.00586 | 0.9210448 | 4.939937 | 12.4022 | 0 | 2.68
2024-11-21 04:00 | 1 | 48.01826 | 0.8783004 | 4.681437 | 12.64335 | 0 | 2.6905
2024-11-21 05:00 | 1 | 48.01524 | 0.8620365 | 3.799673 | 11.27544 | 0 | 2.75