## Tabelle1
| 12C300_5.SMO | 11F111-2.PV | 11F001-1.PV | 11F002_2.IN | 11M101.PV | 21H001_1.PV | ANA_01150_PB
| ANZEIGE REAKTOR IN BETRIEB | MATERIALAUFGABE REAKTOR | FEINKOHLE DOSIERUNG | SOLLWERT FUER FLUGSTAUB | FEUCHTEREGELUNG | Austrag Flugstaubmenge 21B001 | Schlacke Schlackenstich
|  | T/H | T/H | T/H | % H2O | t/h | %
Zeitstempel | Durchschnitt | Durchschnitt | Durchschnitt | Durchschnitt | Durchschnitt | Durchschnitt | Durchschnitt
2024-11-21 06:00 | 1 | 48.01221 | 0.8711389 | 2.941471 | 12.98837 | 0 | 2.75
2024-11-21 07:00 | 1 | 48.01137 | 0.9224102 | 3.290575 | 14.57534 | 0 | 2.1865
2024-11-21 08:00 | 1 | 48.01174 | 0.908792 | 3.244826 | 13.70355 | 0 | 2.131333
2024-11-21 09:00 | 1 | 48.01804 | 0.8086443 | 3.175946 | 13.15891 | 0 | 3.13
2024-11-21 10:00 | 1 | 48.01307 | 0.744242 | 3.578132 | 13.28937 | 0 | 3.158
2024-11-21 11:00 | 1 | 48.01455 | 0.8274242 | 3.559202 | 11.74961 | 0 | 3.41
2024-11-21 12:00 | 1 | 46.86875 | 0.8381776 | 3.5917 | 12.20074 | 0 | 3.41
2024-11-21 13:00 | 1 | 46.01602 | 0.7304026 | 3.148559 | 11.19635 | 0.8794671 | 4.036667
2024-11-21 14:00 | 1 | 46.0274 | 0.787164 | 3.369006 | 9.771937 | 1.12937 | 4.21
2024-11-21 15:00 | 1 | 46.0283 | 0.8511594 | 3.145337 | 8.37895 | 2.1546 | 7.799167
2024-11-21 16:00 | 1 | 47.88523 | 0.8593718 | 2.864311 | 9.58296 | 2.1546 | 7.86
2024-11-21 17:00 | 1 | 47.71441 | 0.889219 | 2.955265 | 10.66378 | 1.404438 | 5.519167
2024-11-21 18:00 | 1 | 48.01362 | 0.9120629 | 3.044351 | 10.87778 | 0 | 5.21
2024-11-21 19:00 | 1 | 48.00918 | 0.7764535 | 3.196819 | 10.58222 | 0 | 4.616
2024-11-21 20:00 | 1 | 48.00934 | 0.9164775 | 4.273436 | 8.9265 | 0 | 4.55
2024-11-21 21:00 | 1 | 48.01404 | 0.8425341 | 3.984215 | 9.482582 | 0 | 7.609333
2024-11-21 22:00 | 1 | 48.01071 | 0.9517721 | 4.454014 | 13.73239 | 0 | 7.405
2024-11-21 23:00 | 1 | 48.00948 | 0.8870528 | 4.150117 | 14.44911 | 0 | 4.03
2024-11-22 | 1 | 48.01498 | 0.839025 | 3.919791 | 14.39935 | 0 | 3.9715
2024-11-22 01:00 | 1 | 48.00475 | 0.9873196 | 4.613316 | 13.58856 | 0 | 3.64
2024-11-22 02:00 | 1 | 48.01109 | 0.8499075 | 3.973025 | 12.51926 | 0 | 3.628
2024-11-22 03:00 | 1 | 48.01028 | 0.835167 | 3.891672 | 12.06744 | 0 | 3.46
2024-11-22 04:00 | 1 | 48.01343 | 0.861823 | 4.010802 | 12.51232 | 0 | 3.298667
2024-11-22 05:00 | 1 | 48.03383 | 0.8807421 | 4.151399 | 12.80903 | 0 | 2.58