## Tabelle1
| 12C300_5.SMO | 11F111-2.PV | 11F001-1.PV | 11F002_2.IN | 11M101.PV | 21H001_1.PV | ANA_01150_PB
| ANZEIGE REAKTOR IN BETRIEB | MATERIALAUFGABE REAKTOR | FEINKOHLE DOSIERUNG | SOLLWERT FUER FLUGSTAUB | FEUCHTEREGELUNG | Austrag Flugstaubmenge 21B001 | Schlacke Schlackenstich
|  | T/H | T/H | T/H | % H2O | t/h | %
Zeitstempel | Durchschnitt | Durchschnitt | Durchschnitt | Durchschnitt | Durchschnitt | Durchschnitt | Durchschnitt
2024-11-22 06:00 | 1 | 46.0783 | 0.7604364 | 3.562645 | 12.27036 | 0 | 2.64
2024-11-22 07:00 | 1 | 45.3355 | 0.8510467 | 3.989605 | 10.00796 | 0 | 3.48
2024-11-22 08:00 | 1 | 46.02292 | 0.865633 | 4.041136 | 14.19371 | 0 | 3.48
2024-11-22 09:00 | 1 | 47.24498 | 0.8808539 | 4.375005 | 14.19843 | 0 | 4.768
2024-11-22 10:00 | 1 | 44.7117 | 0.8660577 | 5.204279 | 12.42369 | 0 | 4.86
2024-11-22 11:00 | 1 | 42.31692 | 0.7166066 | 4.898767 | 10.37972 | 0 | 5.644
2024-11-22 12:00 | 1 | 45.03245 | 0.798589 | 5.843096 | 9.186401 | 0.5980501 | 5.704667
2024-11-22 13:00 | 1 | 45.03807 | 0.7771992 | 4.625872 | 10.29559 | 0.6414022 | 5.98
2024-11-22 14:00 | 1 | 45.506 | 0.77541 | 3.613627 | 10.67898 | 2.158649 | 5.98
2024-11-22 15:00 | 1 | 49.2464 | 0.9535445 | 4.467345 | 10.7713 | 2.159916 | 5.245
2024-11-22 16:00 | 1 | 49.99559 | 0.905 | 4.237636 | 12.75986 | 2.16 | 4.915
2024-11-22 17:00 | 1 | 48.18129 | 0.9183461 | 4.29822 | 12.04539 | 2.124176 | 4.15
2024-11-22 18:00 | 1 | 50.00266 | 0.8857717 | 4.138246 | 10.76135 | 2.148228 | 4.15
2024-11-22 19:00 | 1 | 50.01083 | 0.9399536 | 4.397597 | 10.3828 | 2.148228 | 4.750667
2024-11-22 20:00 | 1 | 49.40136 | 0.9771521 | 4.564109 | 12.0354 | 2.132598 | 4.83
2024-11-22 21:00 | 1 | 47.92778 | 0.8848849 | 2.742573 | 11.56732 | 2.152656 | 7.5525
2024-11-22 22:00 | 1 | 47.03762 | 0.9213428 | 3.220609 | 10.38265 | 2.152656 | 8.46
2024-11-22 23:00 | 1 | 49.71278 | 0.8718642 | 2.909394 | 10.48428 | 2.152656 | 4.481667
2024-11-23 | 1 | 50.01044 | 0.9596359 | 3.208413 | 10.64558 | 2.152656 | 4.054
2024-11-23 01:00 | 1 | 50.002 | 0.9364701 | 3.223472 | 10.99881 | 2.152656 | 3.46
2024-11-23 02:00 | 1 | 50.00938 | 0.8627381 | 3.456804 | 12.37857 | 1.930285 | 3.46
2024-11-23 03:00 | 1 | 50.00479 | 0.9551455 | 3.821865 | 11.6082 | 1.003104 | 4.651667
2024-11-23 04:00 | 1 | 50.00372 | 0.9151701 | 3.540255 | 11.89204 | 0.824137 | 4.832
2024-11-23 05:00 | 1 | 50.00142 | 0.9561174 | 3.464083 | 10.24506 | 1.002348 | 6.2