## Tabelle1
| 12C300_5.SMO | 11F111-2.PV | 11F001-1.PV | 11F002_2.IN | 11M101.PV | 21H001_1.PV | ANA_01150_PB
| ANZEIGE REAKTOR IN BETRIEB | MATERIALAUFGABE REAKTOR | FEINKOHLE DOSIERUNG | SOLLWERT FUER FLUGSTAUB | FEUCHTEREGELUNG | Austrag Flugstaubmenge 21B001 | Schlacke Schlackenstich
|  | T/H | T/H | T/H | % H2O | t/h | %
Zeitstempel | Durchschnitt | Durchschnitt | Durchschnitt | Durchschnitt | Durchschnitt | Durchschnitt | Durchschnitt
2024-11-24 06:00 | 1 | 50.01821 | 0.7898266 | 3.162312 | 10.51823 | 1.993788 | 4.67
2024-11-24 07:00 | 1 | 41.95177 | 0.7697561 | 3.073714 | 11.00361 | 1.993788 | 3.91
2024-11-24 08:00 | 1 | 50.0187 | 0.9026182 | 3.620776 | 10.12576 | 1.993788 | 3.53
2024-11-24 09:00 | 1 | 50.01383 | 0.8941323 | 3.571156 | 10.33039 | 1.998478 | 4.2725
2024-11-24 10:00 | 1 | 49.14724 | 0.888757 | 3.559939 | 10.48744 | 2.005785 | 4.363333
2024-11-24 11:00 | 1 | 49.78908 | 0.8827955 | 3.524367 | 10.7443 | 1.995408 | 4.54
2024-11-24 12:00 | 1 | 48.73866 | 0.8741016 | 3.495853 | 10.72653 | 1.644183 | 4.581333
2024-11-24 13:00 | 1 | 50.02068 | 0.8945038 | 2.800333 | 10.76279 | 0.7895807 | 4.85
2024-11-24 14:00 | 1 | 48.39986 | 0.9570703 | 1.625362 | 11.83938 | 1.990764 | 4.816667
2024-11-24 15:00 | 1 | 50.01905 | 0.9913645 | 1.680225 | 12.68278 | 1.990764 | 2.85
2024-11-24 16:00 | 1 | 50.02358 | 0.8814799 | 1.904017 | 13.8575 | 1.990764 | 2.860167
2024-11-24 17:00 | 1 | 48.81531 | 0.8280021 | 1.780968 | 12.59178 | 1.990764 | 3.46
2024-11-24 18:00 | 1 | 48.54415 | 0.8575869 | 1.836957 | 12.38611 | 1.990764 | 3.376
2024-11-24 19:00 | 1 | 48.02417 | 0.8222869 | 1.759457 | 11.92137 | 1.990764 | 2.9
2024-11-24 20:00 | 1 | 48.0214 | 0.8143316 | 1.741021 | 12.91513 | 1.990764 | 2.947
2024-11-24 21:00 | 1 | 48.34996 | 0.8213405 | 1.979387 | 12.99832 | 1.990764 | 3.37
2024-11-24 22:00 | 1 | 50.01929 | 0.9476441 | 3.757848 | 10.67002 | 1.990764 | 3.37
2024-11-24 23:00 | 1 | 50.02126 | 0.9112287 | 3.030669 | 10.59989 | 1.997432 | 5.606
2024-11-25 | 1 | 50.02963 | 0.8755607 | 2.925349 | 11.94916 | 1.655818 | 5.95
2024-11-25 01:00 | 1 | 50.02771 | 0.8106499 | 2.990755 | 13.18084 | 1.612968 | 4.508667
2024-11-25 02:00 | 1 | 50.02279 | 0.9295085 | 3.728257 | 12.22532 | 2.136566 | 4.07
2024-11-25 03:00 | 1 | 50.02374 | 0.9223439 | 3.69076 | 11.22513 | 2.152656 | 6.311
2024-11-25 04:00 | 1 | 46.96362 | 0.7776509 | 3.11265 | 11.34548 | 2.152656 | 6.56
2024-11-25 05:00 | 1 | 49.44409 | 0.951973 | 3.830778 | 9.838382 | 2.152656 | 6.056