## Tabelle1
| 12C300_5.SMO | 11F111-2.PV | 11F001-1.PV | 11F002_2.IN | 11M101.PV | 21H001_1.PV | ANA_01150_PB
| ANZEIGE REAKTOR IN BETRIEB | MATERIALAUFGABE REAKTOR | FEINKOHLE DOSIERUNG | SOLLWERT FUER FLUGSTAUB | FEUCHTEREGELUNG | Austrag Flugstaubmenge 21B001 | Schlacke Schlackenstich
|  | T/H | T/H | T/H | % H2O | t/h | %
Zeitstempel | Durchschnitt | Durchschnitt | Durchschnitt | Durchschnitt | Durchschnitt | Durchschnitt | Durchschnitt
2024-11-26 06:00 | 1 | 42.8971 | 0.8318054 | 2.045173 | 12.34275 | 1.997244 | 5.226
2024-11-26 07:00 | 1 | 41.77734 | 0.8365786 | 2.792775 | 11.37404 | 1.894432 | 2.88
2024-11-26 08:00 | 1 | 45.03357 | 0.8036966 | 2.674731 | 10.96699 | 0.9917639 | 2.851667
2024-11-26 09:00 | 1 | 50.02522 | 0.9317826 | 3.579807 | 12.6823 | 0.9917639 | 2.71
2024-11-26 10:00 | 1 | 50.02206 | 0.9305735 | 4.841021 | 12.13108 | 0.9917639 | 2.749167
2024-11-26 11:00 | 1 | 50.03313 | 0.8691109 | 4.065747 | 13.23003 | 0.9917639 | 3.18
2024-11-26 12:00 | 1 | 50.03072 | 0.8625582 | 3.450344 | 12.12838 | 0.9593164 | 3.422667
2024-11-26 13:00 | 1 | 50.02261 | 0.961547 | 3.839877 | 13.42306 | 1.005264 | 4.3
2024-11-26 14:00 | 1 | 41.88225 | 0.7242435 | 2.890903 | 12.29789 | 1.005264 | 4.3335
2024-11-26 15:00 | 1 | 39.69369 | 0.7688615 | 2.961826 | 11.75162 | 1.005264 | 4.97
2024-11-26 16:00 | 1 | 40.09111 | 0.7988151 | 2.992847 | 11.41145 | 1.005264 | 4.97
2024-11-26 17:00 | 1 | 40.09889 | 0.7008658 | 2.634268 | 11.5735 | 0.5951552 | 4.973833
2024-11-26 18:00 | 1 | 39.86144 | 0.7344259 | 3.04325 | 11.11738 | 0.9781302 | 5.2
2024-11-26 19:00 | 1 | 40.09497 | 0.7284015 | 3.641167 | 10.9368 | 1.00278 | 5.2
2024-11-26 20:00 | 1 | 40.09084 | 0.7832453 | 3.925269 | 11.18393 | 0.9966879 | 4.888
2024-11-26 21:00 | 1 | 40.09304 | 0.7362451 | 3.676235 | 10.993 | 0.9952199 | 4.03
2024-11-26 22:00 | 1 | 38.60158 | 0.735723 | 3.692529 | 12.16242 | 0.9952199 | 3.999333
2024-11-26 23:00 | 1 | 43.04045 | 0.719414 | 3.610864 | 12.57669 | 0.9952199 | 3.8
2024-11-27 | 1 | 48.87913 | 0.9910195 | 4.962693 | 10.45251 | 0.9952199 | 4.091
2024-11-27 01:00 | 1 | 50.02481 | 0.8682994 | 4.340797 | 11.16037 | 0.9952199 | 5.74
2024-11-27 02:00 | 1 | 50.02634 | 0.9365987 | 4.672816 | 13.95043 | 0.9952199 | 5.604
2024-11-27 03:00 | 1 | 50.0303 | 0.9332778 | 4.593256 | 14.90631 | 0.9952199 | 4.72
2024-11-27 04:00 | 1 | 48.90261 | 0.9845768 | 1.844175 | 14.952 | 0.9464423 | 4.72
2024-11-27 05:00 | 1 | 50.04178 | 1.045892 | 2.320521 | 14.64627 | 0.6778343 | 2.54