## Tabelle1
| 12C300_5.SMO | 11F111-2.PV | 11F001-1.PV | 11F002_2.IN | 11M101.PV | 21H001_1.PV | ANA_01150_PB
| ANZEIGE REAKTOR IN BETRIEB | MATERIALAUFGABE REAKTOR | FEINKOHLE DOSIERUNG | SOLLWERT FUER FLUGSTAUB | FEUCHTEREGELUNG | Austrag Flugstaubmenge 21B001 | Schlacke Schlackenstich
|  | T/H | T/H | T/H | % H2O | t/h | %
Zeitstempel | Durchschnitt | Durchschnitt | Durchschnitt | Durchschnitt | Durchschnitt | Durchschnitt | Durchschnitt
2024-11-27 06:00 | 1 | 50.02618 | 0.8772441 | 3.073703 | 13.61541 | 0.9905759 | 2.537333
2024-11-27 07:00 | 1 | 44.75957 | 0.8180328 | 2.726192 | 13.45509 | 0.7043514 | 2.46
2024-11-27 08:00 | 1 | 49.39023 | 0.885183 | 2.959892 | 12.25259 | 0 | 2.46
2024-11-27 09:00 | 1 | 50.02071 | 0.8610892 | 3.34602 | 11.30026 | 0 | 3.054
2024-11-27 10:00 | 1 | 49.9882 | 0.7953396 | 3.413516 | 10.76341 | 0 | 3.54
2024-11-27 11:00 | 1 | 50.02355 | 0.8799608 | 3.778495 | 10.89503 | 0.2729161 | 4.602
2024-11-27 12:00 | 1 | 50.02625 | 0.8410157 | 3.549648 | 11.48847 | 1.002672 | 5.31
2024-11-27 13:00 | 1 | 49.31209 | 0.9375865 | 4.068009 | 11.05758 | 1.002672 | 4.265
2024-11-27 14:00 | 1 | 46.00809 | 0.7998611 | 3.734499 | 10.73136 | 1.002672 | 4.376667
2024-11-27 15:00 | 1 | 50.02467 | 0.851293 | 3.983292 | 11.08164 | 1.002672 | 5.41
2024-11-27 16:00 | 1 | 50.02161 | 0.9055921 | 4.244578 | 11.44694 | 1.001977 | 4.814
2024-11-27 17:00 | 1 | 50.0264 | 0.8653902 | 4.031378 | 11.31186 | 0.9993054 | 2.43
2024-11-27 18:00 | 1 | 50.02578 | 0.8621087 | 4.015355 | 10.89347 | 0.9995976 | 2.675
2024-11-27 19:00 | 1 | 50.02263 | 0.8893567 | 4.148771 | 12.08949 | 0.9999103 | 4.53
2024-11-27 20:00 | 1 | 50.02255 | 0.9129997 | 4.168651 | 11.08165 | 0.9988246 | 4.2125
2024-11-27 21:00 | 1 | 50.03136 | 0.8882358 | 2.964248 | 11.16848 | 0.9916415 | 3.26
2024-11-27 22:00 | 1 | 47.91866 | 0.8556684 | 2.848948 | 11.53086 | 0.9921518 | 3.251333
2024-11-27 23:00 | 1 | 48.6486 | 0.8501474 | 2.829821 | 11.85478 | 1.005156 | 2.74
2024-11-28 | 1 | 50.03054 | 0.8690747 | 2.897004 | 11.76969 | 0.9906928 | 2.741
2024-11-28 01:00 | 1 | 50.02557 | 0.8397416 | 2.993618 | 11.39653 | 0.999032 | 2.75
2024-11-28 02:00 | 1 | 50.02944 | 0.8449106 | 3.024899 | 12.02932 | 1.000944 | 2.722
2024-11-28 03:00 | 1 | 49.64691 | 0.8679271 | 4.137659 | 10.44936 | 0.9906575 | 2.54
2024-11-28 04:00 | 1 | 50.02749 | 0.8494072 | 4.244812 | 9.977597 | 1.006344 | 2.604167
2024-11-28 05:00 | 1 | 50.02891 | 0.7449172 | 3.725616 | 10.03814 | 1.003577 | 3.09