## Tabelle1
| 12C300_5.SMO | 11F111-2.PV | 11F001-1.PV | 11F002_2.IN | 11M101.PV | 21H001_1.PV | ANA_01150_PB
| ANZEIGE REAKTOR IN BETRIEB | MATERIALAUFGABE REAKTOR | FEINKOHLE DOSIERUNG | SOLLWERT FUER FLUGSTAUB | FEUCHTEREGELUNG | Austrag Flugstaubmenge 21B001 | Schlacke Schlackenstich
|  | T/H | T/H | T/H | % H2O | t/h | %
Zeitstempel | Durchschnitt | Durchschnitt | Durchschnitt | Durchschnitt | Durchschnitt | Durchschnitt | Durchschnitt
2024-11-28 06:00 | 1 | 49.69548 | 0.8170974 | 4.090994 | 11.25358 | 1.005696 | 3.231667
2024-11-28 07:00 | 1 | 44.02345 | 0.7512878 | 3.747202 | 10.94171 | 1.00477 | 3.94
2024-11-28 08:00 | 1 | 50.02421 | 0.8264635 | 4.114873 | 10.62608 | 1.004322 | 3.94
2024-11-28 09:00 | 1 | 50.021 | 0.8481255 | 4.107156 | 11.41029 | 0.3503974 | 5.1385
2024-11-28 10:00 | 1 | 50.03013 | 0.8569252 | 3.987924 | 11.38251 | 0 | 5.35
2024-11-28 11:00 | 1 | 50.0191 | 0.8770566 | 4.099275 | 10.22394 | 0.717954 | 8.675333
2024-11-28 12:00 | 1 | 50.02534 | 0.888519 | 4.149258 | 10.55079 | 0.9994319 | 8.82
2024-11-28 13:00 | 1 | 50.01713 | 0.9079089 | 5.309664 | 10.76755 | 0.9994319 | 9.15
2024-11-28 14:00 | 1 | 50.02593 | 0.8385684 | 5.022488 | 10.11398 | 0.9994319 | 8.294167
2024-11-28 15:00 | 1 | 50.02905 | 0.7874991 | 4.722356 | 11.46935 | 0.9994319 | 5.2
2024-11-28 16:00 | 1 | 50.0249 | 0.8984936 | 5.414967 | 11.20364 | 0.9994319 | 4.738667
2024-11-28 17:00 | 1 | 50.02029 | 0.833672 | 3.691546 | 14.88939 | 0.9994319 | 3.47
2024-11-28 18:00 | 1 | 50.01292 | 0.8091593 | 3.24303 | 15.42747 | 0.9994319 | 3.500333
2024-11-28 19:00 | 1 | 47.89796 | 0.8957845 | 3.771767 | 14.73829 | 0.9994319 | 3.61
2024-11-28 20:00 | 1 | 50.02844 | 0.8596559 | 4.584068 | 13.88581 | 0.9994319 | 5.406667
2024-11-28 21:00 | 1 | 48.59071 | 0.7849701 | 4.322576 | 13.108 | 0.4597927 | 9
2024-11-28 22:00 | 1 | 47.13386 | 0.8210762 | 5.470119 | 10.32687 | 0.4225736 | 8.582333
2024-11-28 23:00 | 1 | 50.0263 | 0.7926101 | 5.273212 | 9.884408 | 0.9978119 | 5.42
2024-11-29 | 1 | 50.02291 | 0.7725759 | 5.142108 | 9.969119 | 0.9978119 | 6.738333
2024-11-29 01:00 | 1 | 49.40325 | 0.891177 | 5.440817 | 9.078944 | 0.9978119 | 16.72
2024-11-29 02:00 | 1 | 50.01995 | 0.856446 | 4.453596 | 8.697279 | 0.9978119 | 16.72
2024-11-29 03:00 | 1 | 50.02793 | 0.7868803 | 3.144336 | 10.6125 | 0.9978119 | 24.33
2024-11-29 04:00 | 1 | 50.02171 | 0.8422917 | 3.366008 | 11.1326 | 0.9978119 | 24.33
2024-11-29 05:00 | 1 | 48.78862 | 0.7946603 | 3.351993 | 9.780051 | 0.9978119 | 4.890333