## Tabelle1
| 12C300_5.SMO | 11F111-2.PV | 11F001-1.PV | 11F002_2.IN | 11M101.PV | 21H001_1.PV | ANA_01150_PB
| ANZEIGE REAKTOR IN BETRIEB | MATERIALAUFGABE REAKTOR | FEINKOHLE DOSIERUNG | SOLLWERT FUER FLUGSTAUB | FEUCHTEREGELUNG | Austrag Flugstaubmenge 21B001 | Schlacke Schlackenstich
|  | T/H | T/H | T/H | % H2O | t/h | %
Zeitstempel | Durchschnitt | Durchschnitt | Durchschnitt | Durchschnitt | Durchschnitt | Durchschnitt | Durchschnitt
2024-11-30 06:00 | 1 | 49.4876 | 0.8513393 | 3.393532 | 11.20224 | 1.00116 | 10.7655
2024-11-30 07:00 | 1 | 47.08034 | 0.8483572 | 2.914814 | 11.469 | 1.00116 | 3.42
2024-11-30 08:00 | 1 | 50.01862 | 0.9344405 | 3.34096 | 11.59338 | 1.00116 | 3.42
2024-11-30 09:00 | 1 | 48.67048 | 0.7322727 | 2.640495 | 11.57441 | 1.00116 | 5.136
2024-11-30 10:00 | 1 | 50.00798 | 0.7345198 | 3.30428 | 12.82936 | 1.00116 | 5.4
2024-11-30 11:00 | 1 | 46.9985 | 0.2280815 | 2.903154 | 17.10737 | 1.00116 | 8.586
2024-11-30 12:00 | 0.6602975 | 21.45511 | 0.001642626 | 0.9366403 | 14.79435 | 0.1582903 | 8.64
2024-11-30 13:00 | 0 | 0 | 0.001642626 | 0 | 8.373246 | 0 | 13.06867
2024-11-30 14:00 | 0.1723653 | 0.6417631 | 0.09236869 | 0.406452 | 7.112065 | 0 | 18.86
2024-11-30 15:00 | 1 | 29.67053 | 0.1485326 | 2.01066 | 13.03276 | 0 | 18.86
2024-11-30 16:00 | 1 | 35.06217 | 0.1854429 | 2.231195 | 15.16198 | 0 | 19.715
2024-11-30 17:00 | 1 | 35.06039 | 0.5377338 | 2.711475 | 13.089 | 0.05811672 | 23.99
2024-11-30 18:00 | 1 | 39.82178 | 0.522978 | 4.766437 | 11.74875 | 1.676424 | 23.99
2024-11-30 19:00 | 1 | 43.65972 | 0.6692887 | 6.086764 | 10.3925 | 1.995732 | 23.99
2024-11-30 20:00 | 1 | 44.90188 | 0.7331372 | 5.087343 | 10.82349 | 1.995732 | 7.023333
2024-11-30 21:00 | 1 | 45.03498 | 0.7801421 | 3.782484 | 11.5577 | 1.995732 | 3.63
2024-11-30 22:00 | 1 | 41.82836 | 0.4194899 | 3.292648 | 11.11669 | 1.692122 | 4.4165
2024-11-30 23:00 | 1 | 37.33844 | 0.638947 | 4.899333 | 12.00648 | 1.89179 | 7.92
2024-12-01 | 1 | 45.03976 | 0.5998643 | 4.521708 | 11.68717 | 1.507248 | 7.92
2024-12-01 01:00 | 1 | 45.03515 | 0.8013531 | 4.341674 | 11.40802 | 1.507248 | 9.940333
2024-12-01 02:00 | 1 | 45.03923 | 0.5221979 | 3.25221 | 13.71506 | 1.266894 | 11.28867
2024-12-01 03:00 | 1 | 45.03751 | 0.8838027 | 3.255792 | 13.20352 | 0.9967319 | 19.6
2024-12-01 04:00 | 1 | 45.03484 | 0.661888 | 3.346647 | 14.45398 | 0.9967319 | 15.813
2024-12-01 05:00 | 1 | 44.38444 | 0.8705769 | 3.092676 | 14.0713 | 0.9967319 | 3.37