## Tabelle1
| 12C300_5.SMO | 11F111-2.PV | 11F001-1.PV | 11F002_2.IN | 11M101.PV | 21H001_1.PV | ANA_01150_PB
| ANZEIGE REAKTOR IN BETRIEB | MATERIALAUFGABE REAKTOR | FEINKOHLE DOSIERUNG | SOLLWERT FUER FLUGSTAUB | FEUCHTEREGELUNG | Austrag Flugstaubmenge 21B001 | Schlacke Schlackenstich
|  | T/H | T/H | T/H | % H2O | t/h | %
Zeitstempel | Durchschnitt | Durchschnitt | Durchschnitt | Durchschnitt | Durchschnitt | Durchschnitt | Durchschnitt
2024-12-01 06:00 | 1 | 44.70274 | 0.6652222 | 3.008174 | 13.72011 | 0.9967319 | 3.449333
2024-12-01 07:00 | 1 | 45.03406 | 0.7451853 | 3.160405 | 11.17816 | 0.5153984 | 4.05
2024-12-01 08:00 | 1 | 45.99351 | 0.8230493 | 3.614183 | 11.45204 | 0.9521823 | 4.05
2024-12-01 09:00 | 1 | 47.43592 | 0.7076557 | 3.262965 | 11.80905 | 1.004832 | 3.88
2024-12-01 10:00 | 1 | 48.01342 | 0.6589652 | 3.271182 | 12.5615 | 1.004832 | 3.736
2024-12-01 11:00 | 1 | 48.00999 | 0.9435558 | 3.358963 | 10.2166 | 1.004832 | 3.47
2024-12-01 12:00 | 1 | 48.01219 | 1.020513 | 3.736757 | 10.77623 | 1.004832 | 3.47
2024-12-01 13:00 | 1 | 48.00928 | 0.7592787 | 3.037289 | 10.27436 | 1.004832 | 2.722667
2024-12-01 14:00 | 1 | 48.01347 | 0.8352232 | 3.350833 | 10.62121 | 1.004832 | 2.29
2024-12-01 15:00 | 1 | 48.0098 | 0.9020924 | 3.730911 | 9.548713 | 1.004832 | 2.9875
2024-12-01 16:00 | 1 | 48.00869 | 0.8454124 | 4.27074 | 9.768861 | 1.808738 | 3.22
2024-12-01 17:00 | 1 | 47.63038 | 0.8394927 | 4.687934 | 9.350561 | 1.99584 | 3.558333
2024-12-01 18:00 | 1 | 48.00781 | 0.8386706 | 4.869903 | 8.821412 | 1.99584 | 3.57
2024-12-01 19:00 | 1 | 48.01173 | 0.8327273 | 3.343631 | 9.343568 | 1.99584 | 3.338
2024-12-01 20:00 | 1 | 48.01257 | 0.89601 | 3.830005 | 10.16843 | 1.99584 | 3.318
2024-12-01 21:00 | 1 | 48.00953 | 0.8750629 | 4.094339 | 10.20273 | 1.99584 | 3.21
2024-12-01 22:00 | 1 | 48.01655 | 0.8481183 | 3.954887 | 10.21864 | 1.99584 | 3.187833
2024-12-01 23:00 | 1 | 48.01595 | 0.7890925 | 3.690249 | 10.15605 | 1.99584 | 3.02
2024-12-02 | 1 | 47.28071 | 0.819598 | 3.706921 | 10.4884 | 1.99584 | 2.886667
2024-12-02 01:00 | 1 | 48.01695 | 0.8795187 | 2.931003 | 12.15841 | 1.99584 | 2.52
2024-12-02 02:00 | 1 | 48.01713 | 0.922146 | 3.081416 | 11.89533 | 1.800339 | 2.420833
2024-12-02 03:00 | 1 | 48.01113 | 0.9227373 | 2.788292 | 12.9555 | 1.105365 | 2.17
2024-12-02 04:00 | 1 | 48.01772 | 0.9067502 | 2.419472 | 13.53831 | 1.161468 | 2.204
2024-12-02 05:00 | 1 | 47.9721 | 0.9524558 | 2.523198 | 12.05407 | 1.997244 | 2.51