## Tabelle1
| 12C300_5.SMO | 11F111-2.PV | 11F001-1.PV | 11F002_2.IN | 11M101.PV | 21H001_1.PV | ANA_01150_PB
| ANZEIGE REAKTOR IN BETRIEB | MATERIALAUFGABE REAKTOR | FEINKOHLE DOSIERUNG | SOLLWERT FUER FLUGSTAUB | FEUCHTEREGELUNG | Austrag Flugstaubmenge 21B001 | Schlacke Schlackenstich
|  | T/H | T/H | T/H | % H2O | t/h | %
Zeitstempel | Durchschnitt | Durchschnitt | Durchschnitt | Durchschnitt | Durchschnitt | Durchschnitt | Durchschnitt
2024-12-02 06:00 | 1 | 47.04118 | 0.956227 | 3.251668 | 11.32471 | 0.04510592 | 2.457
2024-12-02 07:00 | 1 | 41.52141 | 0.7558278 | 3.544413 | 9.320856 | 0.4675403 | 1.98
2024-12-02 08:00 | 1 | 48.00648 | 0.8787513 | 4.2525 | 9.357744 | 1.249284 | 1.98
2024-12-02 09:00 | 1 | 48.01444 | 0.9133015 | 5.472086 | 8.657196 | 0 | 2.402833
2024-12-02 10:00 | 1 | 48.02235 | 0.8378322 | 4.547235 | 9.91815 | 0 | 2.41
2024-12-02 11:00 | 1 | 45.95414 | 0.8315037 | 4.636683 | 9.047389 | 0 | 2.41
2024-12-02 12:00 | 1 | 45.48173 | 0.7634358 | 4.374343 | 9.214105 | 0 | 2.839
2024-12-02 13:00 | 1 | 48.01623 | 0.8490122 | 4.863481 | 8.90121 | 0 | 3.19
2024-12-02 14:00 | 1 | 48.02455 | 0.8175008 | 4.678928 | 12.0933 | 0 | 3.1915
2024-12-02 15:00 | 1 | 48.01702 | 0.8069469 | 4.626645 | 12.12705 | 0 | 3.22
2024-12-02 16:00 | 1 | 48.02057 | 0.8136148 | 4.655743 | 11.0682 | 0 | 3.22
2024-12-02 17:00 | 1 | 48.01789 | 0.841576 | 4.814236 | 9.963043 | 0 | 3.2475
2024-12-02 18:00 | 1 | 48.02018 | 0.8400141 | 4.81349 | 10.3361 | 0 | 3.252667
2024-12-02 19:00 | 1 | 48.02014 | 0.8359058 | 4.804374 | 8.94393 | 0 | 3.33
2024-12-02 20:00 | 1 | 48.01967 | 0.8396783 | 4.802079 | 9.904083 | 0 | 3.391333
2024-12-02 21:00 | 1 | 48.02455 | 0.803423 | 4.497114 | 12.36126 | 0 | 4.25
2024-12-02 22:00 | 1 | 48.02145 | 0.812695 | 4.117894 | 9.223529 | 0 | 4.310667
2024-12-02 23:00 | 1 | 48.0187 | 0.7676592 | 4.464943 | 9.097896 | 1.030376 | 6.07
2024-12-03 | 1 | 48.02698 | 0.7638303 | 4.786904 | 9.485853 | 2.001348 | 6.147
2024-12-03 01:00 | 1 | 48.01753 | 0.7791448 | 4.984005 | 9.284799 | 2.001348 | 6.73
2024-12-03 02:00 | 1 | 48.01872 | 0.7677749 | 3.966452 | 10.3633 | 2.001348 | 6.778
2024-12-03 03:00 | 1 | 48.02102 | 0.8250156 | 3.199633 | 10.80831 | 2.001348 | 7.45
2024-12-03 04:00 | 1 | 48.02072 | 0.8889246 | 3.62809 | 11.32607 | 0.02830347 | 7.45
2024-12-03 05:00 | 1 | 48.0155 | 0.8343905 | 4.129542 | 11.28663 | 0 | 7.45