## Tabelle1
| 12C300_5.SMO | 11F111-2.PV | 11F001-1.PV | 11F002_2.IN | 11M101.PV | 21H001_1.PV | ANA_01150_PB
| ANZEIGE REAKTOR IN BETRIEB | MATERIALAUFGABE REAKTOR | FEINKOHLE DOSIERUNG | SOLLWERT FUER FLUGSTAUB | FEUCHTEREGELUNG | Austrag Flugstaubmenge 21B001 | Schlacke Schlackenstich
|  | T/H | T/H | T/H | % H2O | t/h | %
Zeitstempel | Durchschnitt | Durchschnitt | Durchschnitt | Durchschnitt | Durchschnitt | Durchschnitt | Durchschnitt
2024-12-04 06:00 | 1 | 41.65366 | 0.7131721 | 3.589716 | 11.33126 | 0 | 3.73
2024-12-04 07:00 | 1 | 40.87191 | 0.6966566 | 3.476358 | 11.41095 | 0 | 3.73
2024-12-04 08:00 | 1 | 45.03809 | 0.7481806 | 3.746465 | 11.0521 | 0 | 3.73
2024-12-04 09:00 | 1 | 44.95667 | 0.7566188 | 3.896875 | 10.63806 | 0 | 3.73
2024-12-04 10:00 | 1 | 45.03356 | 0.7921406 | 5.098555 | 11.51682 | 0 | 3.73
2024-12-04 11:00 | 1 | 45.04024 | 0.7037935 | 4.527435 | 11.06588 | 0 | 3.73
2024-12-04 12:00 | 1 | 45.0385 | 0.775857 | 4.994269 | 11.5081 | 0 | 3.73
2024-12-04 13:00 | 1 | 45.03572 | 0.7744835 | 4.988053 | 10.87089 | 0.4339663 | 3.73
2024-12-04 14:00 | 1 | 45.04121 | 0.7500497 | 4.829617 | 10.86542 | 0 | 3.73
2024-12-04 15:00 | 1 | 43.82842 | 0.7179567 | 4.647724 | 11.74586 | 0 | 3.73
2024-12-04 16:00 | 1 | 45.03761 | 0.7632767 | 4.917543 | 12.13346 | 0 | 3.73
2024-12-04 17:00 | 1 | 45.0372 | 0.7592669 | 4.873614 | 12.17441 | 0 | 3.73
2024-12-04 18:00 | 1 | 45.04081 | 0.7422248 | 4.7763 | 11.88192 | 0 | 3.73
2024-12-04 19:00 | 1 | 44.50659 | 0.7545037 | 4.126581 | 13.48024 | 0 | 4.6
2024-12-04 20:00 | 1 | 45.03841 | 0.776172 | 3.888243 | 11.1464 | 0 | 4.5475
2024-12-04 21:00 | 1 | 45.03833 | 0.7694397 | 3.849826 | 11.37233 | 0 | 4.15
2024-12-04 22:00 | 1 | 45.04048 | 0.769024 | 3.847142 | 12.57964 | 0 | 4.116667
2024-12-04 23:00 | 1 | 45.03726 | 0.7782413 | 3.902253 | 12.7171 | 0 | 3.65
2024-12-05 | 1 | 45.03443 | 0.8299187 | 4.162191 | 12.69087 | 0 | 3.6925
2024-12-05 01:00 | 1 | 45.03726 | 0.7492448 | 3.889933 | 14.08273 | 0 | 4.5
2024-12-05 02:00 | 1 | 45.03972 | 0.7589162 | 3.826544 | 15.24895 | 0 | 4.5
2024-12-05 03:00 | 1 | 44.97861 | 0.7339105 | 3.780147 | 15.17736 | 0 | 4.430667
2024-12-05 04:00 | 1 | 45.04015 | 0.7652761 | 4.168461 | 13.7743 | 0 | 4.416
2024-12-05 05:00 | 1 | 45.03096 | 0.7314343 | 4.172897 | 13.66778 | 0 | 4.3